## メニュー
研究開発初期段階の新規技術を対象としたライフサイクルCO2排出量の簡易試算ツール
| 番号 | シート名 | 概要
| 1 | バックグラウンドデータ | バックグラウンドデータの一覧
| 2 | 試算シートの使い方 | LCCO2排出量試算シートの記入欄の説明
| 3 | CO2分離回収 | CO2分離回収のLCCO2排出量試算
| 4 | メタン | メタンのLCCO2排出量試算
| 5 | 一酸化炭素 | 一酸化炭素のLCCO2排出量試算
| 6 | メタノール | メタノールのLCCO2排出量試算
| 7 | オレフィン | オレフィンのLCCO2排出量試算
| 8 | 芳香族 | 芳香族のLCCO2排出量試算
| 9 | 液体燃料 | 液体燃料のLCCO2排出量試算
| 10 | ギ酸 | ギ酸のLCCO2排出量試算
| 11 | ポリオール | ポリオールのLCCO2排出量試算
| 12 | 炭酸ジメチル | 炭酸ジメチルのLCCO2排出量試算
| 13 | ジメトキシメタン | ジメチルエーテルのLCCO2排出量試算
| 14 | ジメチルエーテル | ジメトキシメタンのLCCO2排出量試算
| 15 | セメント | セメントのLCCO2排出量試算
| 16 | コンクリート | コンクリートのLCCO2排出量試算
| 17 | 廃プラスチック解重合 | 廃プラスチック解重合のLCCO2排出量試算
| 18 | 廃プラスチック油化 | 廃プラスチック油化のLCCO2排出量試算
| 19 | 参考_試算例① | LCCO2排出量試算シートの利用例（研究開発目標が達成されたときのCO2削減効果の確認）
| 20 | 参考_試算例② | LCCO2排出量試算シートの利用例（CO2削減量のアウトカム目標達成に向けた研究開発目標）
| 21 | 参考_試算例③ | LCCO2排出量試算シートの利用例（論文特許情報からの他社技術の推定）
※利用者が本ツールを使用することにより発生した、あらゆる損害に関して一切の責任を負いません。

## バックグラウンドデータ
バックグラウンドデータ一覧
■主要4投入物の既定値
| I/O | 項目 | 単位 | CO2排出原単位 (kg-CO2/単位量) |  |  | 出典 | 既定値算出の考え方
|  |  |  | 現状適用 | 中間 | 低炭素
| 投入物 | 原料CO2 | kg | -1 | -1 | -1 | ガイドライン既定値 | ・投入される原料CO2のうち、評価対象とする生成物に利用される量をマイナスカウント
（評価対応の生成物に利用されるCO2）
| 投入物 | 原料CO2 | kg | 0.148 | 0.0801 | 0.00704 | ガイドライン既定値 | ・現状適用ケース：石炭火力発電所からMEA化学吸収法によるCO2分離回収を想定
|  | （CO2分離回収あり） | [5 empty] | ・中間ケース：CR技術ロードマップ2030年におけるCO2分離回収技術のターゲットのうち、濃度数%の低圧ガス用に対応する所要エネルギー量を採用、熱のCO2排出原単位は各ケースの値に準拠
・低炭素ケース：CR技術ロードマップ2030年におけるCO2分離回収技術のターゲットのうち、濃度数%の低圧ガス用に対応する所要エネルギー量を採用、熱のCO2排出原単位は各ケースの値に準拠
| 投入物 | 原料CO2 | kg | 0 | 0 | 0 | ガイドライン既定値 | ・大気や排ガスをCO2分離回収装置を用いず直接利用することを想定
（CO2分離回収なし）
| 投入物 | 水素 | kg | 9.82 | 7.56 | 0.318 | ガイドライン既定値 | ・現状適用ケース：CCUを伴わない天然ガスの水蒸気改質による水素製造を想定
・中間ケース：アルカリ水電解による水素製造を想定、電力のCO2排出原単位は各ケースの値に準拠
・低炭素ケース：アルカリ水電解による水素製造を想定、電力のCO2排出原単位は各ケースの値に準拠
| 投入物 | 電力 | kWh | 0.506 | 0.158 | 0.00665 | ガイドライン既定値 | IEA(International Energy Agency) のWorld energy outlook2021を参照 ・低炭素ケース：Net Zeroシナリオのうち世界全体の2040年における電力供給量と電力由来CO2排出量を基に推計
・現状適用ケース：2020年の世界全体の電力供給量と電力由来CO2排出量を基に推計
・中間ケース：Net Zeroシナリオのうち世界全体の2030年における電力供給量と電力由来CO2排出量を基に推計
| 投入物 | 熱 | MJ | 0.051 | 0.051 | 0.00224 | ガイドライン既定値 | ・現状適用ケース：天然ガスの高位発熱量とCO2排出原単位を基に推計
・中間ケース：天然ガスの高位発熱量とCO2排出原単位を基に推計
・低炭素ケース：水素による熱供給を想定し、水素のCO2排出原単位を基に推計
■CCU製品（CO、メタノール）原料用途の既定値
| I/O | 項目 | 単位 | CO2排出原単位 (kg-CO2/単位量) |  |  | 出典 | 既定値算出の考え方
|  |  |  | 現状適用 | 中間 | 低炭素
| 投入物 | CCU-CO(原料) | kg | 1.824762 | 1.051429 | 0.05142857 | ガイドライン既定値 | CO2の逆シフト反応により製造したCOのLCCO2排出量。原料用途のため、CO2はまだ固定されていないと考え、マイナス計上しない値を原単位として用意。
| 投入物 | CCU-メタノール(原料) | kg | 2.67 | 1.7775 | 0.08 | ガイドライン既定値 | CO2とH2の合成により製造したメタノールのLCCO2排出量。原料用途のため、CO2はまだ固定されていないと考え、マイナス計上しない値を原単位として用意。
■3EIDより算出した投入物と従来技術の既定値とIDEAコード
| I/O | 項目 | 単位 | 使用するCO2排出原単位 (kg-CO2/単位量) |  |  | 2015年 産業連関表＋3EID |  | IDEA ver.3 |  |  | ユーザー設定値
|  |  |  | 2015年 産業連関表＋3EID | 出典 | 列部門コード | 項目 | CO2排出源単位 (kg-CO2/単位量) | IDEA製品コード | 項目 | CO2排出源単位 (kg-CO2/単位量) | 項目 | CO2排出源単位 (kg-CO2/単位量) | 出典・設定の根拠
| 投入物 | メタノール | kg | 0.8337738 | 3EID | 204901 | メタン誘導品 | 0.8337738 | 163919100pJPN | メタノール
| 投入物 | 天然ガス | kg | 0.2317737 | 3EID | 061101 | 石炭・原油・天然ガス | 0.2317737 | 053113000mJPN | 液化天然ガス (LNG), 輸入品
| 投入物 | 酸化プロピレン | kg | 2.255 | 3EID | 204101 | 脂肪族中間物 | 2.255 | 163217000pJPN | 酸化プロピレン
| 投入物 | アンモニア | kg | 2.387324 | 3EID | 201101 | 化学肥料 | 2.387324 | 161112000pJPN | アンモニア, ＮＨ3 100%換算
| 投入物 | 炭酸エチレン | kg | 2.255 | 3EID | 204101 | 脂肪族中間物 | 2.255 | 163239000pJPN | その他の脂肪族系中間物
| 投入物 | ポルトランドセメント | kg | 0.7538798 | 3EID | 252101 | セメント | 0.7538798 | 212111000pJPN | ポルトランドセメント
| 生成物 | メタノール | kg | 0.8337738 | 3EID | 204901 | メタン誘導品 | 0.8337738 | 163919100pJPN | メタノール
| 生成物 | 合成メタン | kg | 0.2317737 | 3EID | 061101 | 石炭・原油・天然ガス | 0.2317737 | 053113000mJPN | 液化天然ガス (LNG), 輸入品
| 生成物 | ぎ酸 | kg | 10.97976 | 3EID | 204909 | その他の有機化学工業製品 | 10.97976 | 163949106pJPN | ぎ酸, カルボニル化法
| 生成物 | ポリオール | kg | 10.97976 | 3EID | 204909 | その他の有機化学工業製品 | 10.97976 | 163949117pJPN | ポリオール
| 生成物 | 炭酸ジメチル | kg | 2.255 | 3EID | 204101 | 脂肪族中間物 | 2.255 | 163239000pJPN | その他の脂肪族系中間物
| 生成物 | エチレングリコール | kg | 2.255 | 3EID | 204101 | 脂肪族中間物 | 2.255 | 163216000pJPN | エチレングリコール
| 生成物 | 一酸化炭素 | kg | 0.1190957 | 3EID | 202902 | 圧縮ガス・液化ガス | 0.1190957 | 162319101pJPN | 一酸化炭素
| 生成物 | ジメチルエーテル | kg | 0.8337738 | 3EID | 204901 | メタン誘導品 | 0.8337738 | 163919114pJPN | ジメチルエーテル
| 生成物 | 液体燃料 | kg | 0.5343716 | 3EID | 211101 | 石油製品 | 0.5343716 | 171113000pJPN | ジェット燃料油 ※kg変換が必要
| 生成物 | ジメトキシメタン | kg | 0.5343716 | 3EID | 211101 | 石油製品 | 0.5343716 | 171115000pJPN | 軽油
| 生成物 | エチレン | kg | 1.098387 | 3EID | 203101 | 石油化学基礎製品 | 1.098387 | 163111000pJPN | エチレン
| 生成物 | プロピレン | kg | 1.098387 | 3EID | 203101 | 石油化学基礎製品 | 1.098387 | 163112000pJPN | プロピレン
| 生成物 | ブテン | kg | 1.098387 | 3EID | 203101 | 石油化学基礎製品 | 1.098387 | 163113103pJPN | 1-ブテン
| 生成物 | ブタジエン | kg | 1.098387 | 3EID | 203101 | 石油化学基礎製品 | 1.098387 | 163228000pJPN | ブタジエン
| 生成物 | ペンテン類 | kg | 1.098387 | 3EID | 203101 | 石油化学基礎製品 | 1.098387 | 163929106pJPN | C5副生成物, イソブタン副生
| 生成物 | ポルトランドセメント | kg | 0.7538798 | 3EID | 252101 | セメント | 0.7538798 | 212111000pJPN | ポルトランドセメント
| 生成物 | 生コンクリート | m3 | 341.8275 | 3EID | 252102 | 生コンクリート | 341.8275 | 212211000pJPN | 生コンクリート
| 生成物 | ベンゼン | kg | 0.725403 | 3EID | 203102 | 石油化学系芳香族製品 | 0.725403 | 163114102pJPN | ベンゼン、石油化学系BTX分離副生
| 生成物 | トルエン | kg | 0.725403 | 3EID | 203102 | 石油化学系芳香族製品 | 0.725403 | 163115103pJPN | トルエン、石油化学系BTX分離副生
| 生成物 | キシレン | kg | 0.725403 | 3EID | 203102 | 石油化学系芳香族製品 | 0.725403 | 163116111pJPN | 混合キシレン、石油化学系BTX分離副生
| 生成物 | スチレン | kg | 2.791642 | 3EID | 204102 | 環式中間物・合成染料・有機顔料 | 2.791642 | 163412000pJPN | スチレンモノマー
| 生成物 | エチルベンゼン | kg | 0.725403 | 3EID | 203102 | 石油化学系芳香族製品 | 0.725403 | 163429109pJPN | エチルベンゼン
| 生成物 | メチルスチレン | kg | 2.791642 | 3EID | 204102 | 環式中間物・合成染料・有機顔料 | 2.791642 | 163429107pJPN | p-メチルスチレン
| 生成物 | 軽質油 | kg | 0.5343716 | 3EID | 211101 | 石油製品 | 0.5343716 | 171112000pJPN | ナフサ ※kg変換が必要
| 生成物 | キシレン | kg | 0.725403 | 3EID | 203102 | 石油化学系芳香族製品 | 0.725403 | 163116111pJPN | 混合キシレン、石油化学系BTX分離副生
| 生成物 | 中質油 | kg | 0.5343716 | 3EID | 211101 | 石油製品 | 0.5343716 | 171116000pJPN | A重油 ※kg変換が必要
| 生成物 | 重質油 | kg | 0.5343716 | 3EID | 211101 | 石油製品 | 0.5343716 | 171118000pJPN | C重油 ※kg変換が必要
■その他の情報源から用意した既定値
| I/O | 項目 | 単位 | 使用するCO2排出原単位 (kg-CO2/単位量) |  | ガイドライン既定値 | [5 empty] | ユーザー設定値
|  |  |  | ガイドライン既定値 | 出典 | CO2排出源単位 (kg-CO2/単位量) | 出典 |  |  |  |  | 項目 | CO2排出源単位 (kg-CO2/単位量) | 出典・設定の根拠
| 投入物 | 高炉スラグ | kg | 0 | ガイドライン既定値 | 0 | 取違ら. “炭酸化したセメント系材料におけるCO2固定量の評価手法および物性変化に関する研究”, 土木学会論文集, 2021, 77, 37-54.
| 投入物 | フライアッシュ | kg | 0 | ガイドライン既定値 | 0 | 取違ら. “炭酸化したセメント系材料におけるCO2固定量の評価手法および物性変化に関する研究”, 土木学会論文集, 2021, 77, 37-54.
| 投入物 | 石灰石（脱炭酸分含む） | kg | 0.44 | ガイドライン既定値 | 0.44 | クリンカ製造プロセスで排出されるCO2の量論量。
| 投入物 | γ-C2S | kg | 0.632 | ガイドライン既定値 | 0.632 | 盛岡実他. "工業原料を用いたγ-CaO・SiO2の製造とその二酸化炭素排出量の評価", Cement Science and Concrete Technology, 2010, No.64を参考に産総研で推計。
| 投入物 | 高炉B種セメント | kg | 0.4396 | ガイドライン既定値 | 0.4396 | セメント協会. “セメントの LCI データの概要”, 2022
| 投入物 | フライアッシュB種セメント | kg | 0.6263 | ガイドライン既定値 | 0.6263 | セメント協会. “セメントの LCI データの概要”, 2022
| 投入物 | 廃セメント微粉末 | kg | 0.0177 | ガイドライン既定値 | 0.0177 | 粉砕エネルギーが主要因のため、高度処理再生骨材と同値と設定。
| 投入物 | 高品質再生骨材 | kg | 0.0177 | ガイドライン既定値 | 0.0177 | 河合. “コンクリートの環境負荷評価 ①コンクリートに関わる環境負荷”, コンクリート工学, 2012, 50, 554.
| 投入物 | 廃プラスチック | kg | 0 | ガイドライン既定値 | 0 | 海洋プラスチック問題対応協議会. “プラスチック製容器包装再商品化手法およびエネルギーリカバリーの環境負荷評価(LCA)”, 2019.
■その他情報源から用意した焼却時のCO2排出量の既定値
| I/O | 項目 | 単位 | 使用する燃焼時のCO2排出量 (kg-CO2/単位量) |  | ガイドライン既定値 | [5 empty] | ユーザー設定値
|  |  |  | ガイドライン既定値 | 出典 | 燃焼時のCO2排出量(kg-CO2/単位量) | 出典 |  |  |  |  | 項目 | 燃焼時のCO2排出量 (kg-CO2/単位量) | 出典・設定の根拠
| 投入物 | （参考）廃プラスチック（ポリオレフィン多） | kg | 2.71 | ガイドライン既定値 | 2.71 | 海洋プラスチック問題対応協議会. “プラスチック製容器包装再商品化手法およびエネルギーリカバリーの環境負荷評価(LCA)”, 2019.
| 投入物 | （参考）廃プラスチック（ポリスチレン） | kg | 3.38 | ガイドライン既定値 | 3.38 | 海洋プラスチック問題対応協議会. “プラスチック製容器包装再商品化手法およびエネルギーリカバリーの環境負荷評価(LCA)”, 2019.
| 生成物 | キシレン | kg | 3.32 | ガイドライン既定値 | 3.32 | 社団法人日本化学会. "化学便覧 基礎編II 改訂5版", 2004より算出。
| 生成物 | 中質油（A重油） | kg | 2.71 | ガイドライン既定値 | 2.71 | 環境省. "温室効果ガス排出量 算定・報告・公表制度 算定方法及び排出係数一覧（参考１）"、 比重0.85kg/Lより算出。
| 生成物 | 重質油（C重油） | kg | 3 | ガイドライン既定値 | 3 | 環境省. "温室効果ガス排出量 算定・報告・公表制度 算定方法及び排出係数一覧（参考１）"、 比重0.95kg/Lより算出。
| 生成物 | 残渣 | kg | 2.33 | ガイドライン既定値 | 2.33 | 一般炭：環境省. "温室効果ガス排出量 算定・報告・公表制度 算定方法及び排出係数一覧（参考１）"より算出。
| 生成物 | エチルベンゼン | kg | 3.32 | ガイドライン既定値 | 3.32 | 社団法人日本化学会. "化学便覧 基礎編II 改訂5版", 2004より算出。
| 生成物 | トルエン | kg | 3.35 | ガイドライン既定値 | 3.35 | 社団法人日本化学会. "化学便覧 基礎編II 改訂5版", 2004より算出。
| 生成物 | メチルスチレン | kg | 3.36 | ガイドライン既定値 | 3.36 | 社団法人日本化学会. "化学便覧 基礎編II 改訂5版", 2004より算出。
| 生成物 | （参考）オフガス | kg | 3.03 | ガイドライン既定値 | 3.03 | Bassil H. et al."Chemical Recycling of Polystyrene Using Pyrolysis", Scholarly Commons, 2018の組成より算出．
■その他情報源から用意した燃焼熱の既定値
| I/O | 項目 | 単位 | 使用する燃焼熱 (MJ/単位量) |  | ガイドライン既定値 | [5 empty] | ユーザー設定値
|  |  |  | ガイドライン既定値 | 出典 | 燃焼熱 (MJ/単位量) | 出典 |  |  |  |  | 項目 | 燃焼熱 (MJ/単位量) | 出典・設定の根拠
| 投入物 | （参考）廃プラスチック（ポリオレフィン多） | kg | 35.6 | ガイドライン既定値 | 35.6 | 海洋プラスチック問題対応協議会. “プラスチック製容器包装再商品化手法およびエネルギーリカバリーの環境負荷評価(LCA)”, 2019.
| 投入物 | （参考）廃プラスチック（ポリスチレン） | kg | 40.2 | ガイドライン既定値 | 40.2 | 海洋プラスチック問題対応協議会. “プラスチック製容器包装再商品化手法およびエネルギーリカバリーの環境負荷評価(LCA)”, 2019.
| 生成物 | キシレン | kg | 41.3 | ガイドライン既定値 | 41.3 | 社団法人日本化学会. "化学便覧 基礎編II 改訂5版", 2004より算出。
| 生成物 | 中質油（A重油） | kg | 46 | ガイドライン既定値 | 46 | 環境省. "温室効果ガス排出量 算定・報告・公表制度 算定方法及び排出係数一覧（参考１）"、 比重0.85kg/Lより算出。
| 生成物 | 重質油（C重油） | kg | 44.10526 | ガイドライン既定値 | 44.10526 | 環境省. "温室効果ガス排出量 算定・報告・公表制度 算定方法及び排出係数一覧（参考１）"、 比重0.95kg/Lより算出。
| 生成物 | 残渣 | kg | 17 | ガイドライン既定値 | 17 | 一般炭：環境省. "温室効果ガス排出量 算定・報告・公表制度 算定方法及び排出係数一覧（参考１）"より算出。
| 生成物 | エチルベンゼン | kg | 41.4 | ガイドライン既定値 | 41.4 | 社団法人日本化学会. "化学便覧 基礎編II 改訂5版", 2004より算出。
| 生成物 | トルエン | kg | 41 | ガイドライン既定値 | 41 | 社団法人日本化学会. "化学便覧 基礎編II 改訂5版", 2004より算出。
| 生成物 | メチルスチレン | kg | 41.7 | ガイドライン既定値 | 41.7 | 社団法人日本化学会. "化学便覧 基礎編II 改訂5版", 2004より算出。
| 生成物 | （参考）オフガス | kg | 48.8 | ガイドライン既定値 | 48.8 | Bassil H. et al."Chemical Recycling of Polystyrene Using Pyrolysis", Scholarly Commons, 2018の組成より算出．

## 試算シートの使い方
青吹き出し：試算シートの構成に関する説明
橙吹き出し：入力項目に関する説明
赤字：入力項目の記載例
■フォアグラウンドデータ一覧 | [6 empty] | ■試算結果（表） | [8 empty] | ■バックグラウンドデータ一覧
|  |  |  | フォアグラウンドデータ |  | 主生成物に利用されるCO2 |  |  | CO2排出量 (kg-CO2/kg-主生成物) | [9 empty] | CO2排出原単位 （kg-CO2/単位量） |  |  | 出典
| I/O | 項目 | 単位 | 新規技術 | 化学量論 | （kg-CO2） |  | 項目 | 新規技術 |  |  | 従来技術 | 化学量論 |  |  |  | 項目 | 単位 | 現状適用 | 中間 | 低炭素
[9 empty] | 現状適用 | 中間 | 低炭素 |  | 現状適用 | 中間 | 低炭素
|  | CO2 | kg | 2.292 | 1.375 | － |  | CO2利用分 | -1.375 | -1.375 | -1.375 | － | -1.375 | -1.375 | -1.375 |  | CO2利用分 | kg | -1 | -1 | -1 | ガイドライン既定値
| 投入物 | 水素 | kg | 0.313 | 0.188 | － |  | CO2回収エネルギー | 0.339216 | 0.1835892 | 0.01613568 | － | 0.2035 | 0.1101375 | 0.00968 |  | CO2回収エネルギー | kg | 0.148 | 0.0801 | 0.00704 | ガイドライン既定値
|  | 電力 | kWh | 0.05 |  | － |  | 水素 | 3.07366 | 2.36628 | 0.099534 | － | 1.84616 | 1.42128 | 0.059784 |  | 水素 | kg | 9.82 | 7.56 | 0.318 | ガイドライン既定値
|  | 熱 | MJ | 4.2 |  | － |  | 電力 | 0.0253 | 0.0079 | 0.0003325 | － | 0 | 0 | 0 |  | 電力 | kWh | 0.506 | 0.158 | 0.00665 | ガイドライン既定値
|  | 一酸化炭素（CCU由来） | kg |  |  | － |  | 熱 | 0.2142 | 0.2142 | 0.009408 | － | 0 | 0 | 0 |  | 熱 | MJ | 0.051 | 0.051 | 0.00224 | ガイドライン既定値
| 主生成物 | メタノール | kg | 1 | 1 | 1.375 |  | 一酸化炭素（CCU由来） | 0 | 0 | 0 | － | 0 | 0 | 0 |  | 一酸化炭素（CCU由来）※1 | kg | 1.824762 | 1.051429 | 0.05142857 | ガイドライン既定値
|  | CH4 | kg |  |  |  |  | 従来技術 | － | － | － | 0.8337738 | － | － | － |  | 従来技術（メタノール） | kg | 0.8337738 | - | - | 3EID
|  | H2 | kg |  |  |  |  | LCCO2 | 2.277376 | 1.3969692 | -1.24958982 | 0.8337738 | 0.67466 | 0.1564175 | -1.305536
| 副生成物 | CO2 | kg |  |  |  |  | CO2削減量 | -1.443602 | -0.5631954 | 2.083364 | － | 0.1591138 | 0.6773563 | 2.13931 |  | ※1：CO2の逆シフト反応により製造したCOのLCCO2排出量。原料用途のため、CO2はまだ固定されていないと考え、マイナス計上しない値を原単位として用意。
|  | CO | kg
|  | H2O | kg
|  | その他 | kg
■前提条件・フォアグラウンドデータ設定の考え方 | [6 empty] | ■試算結果（図）
新規技術
開発中のプロセスの研究開発目標から投入物のフォアグランドデータを算出。
研究開発目標：CO2基準のメタノール収率60%、H2基準のメタノール収率60%
ユーティリティ（電力、熱）は従来技術（CO/H2からのメタノール合成）と同等
化学量論（化学反応や物理現象などから可能な場合は理論限界を示す)
水素とCO2からメタノール量論反応に入れる量と反応熱より試算。発熱反応。
3H2 + CO2 --> H2O + CH3OH , ∆Hr = - 53.3kJ
■システム境界（例）
投入物は、以下の文献のフォアグラウンドデータを基に感度分析を行い、LCCO2排出量への影響が大きいと推算されたものを選定した。
純水、無機化学薬品は投入物として設定しなかった。
・ Thonemann. N. et al. “Environmental impacts of CO2-based chemical production: A systematic literature review and meta-analysis”, Applied Energy, 2020, 263, 114599
・ Chen Z.J. et al. “Life cycle assessment of typical methanol production routes: The environmental impacts analysis and power optimization”, Cleaner Production, 2019, 220, 408-416．
・Zhang, H. and Desideri, U. “Techno-economic optimization of power-to-methanol with co-electrolysis of CO2 and H2O in solid-oxide electrolyzers”, Energy 2020, 199, 117498.
・Adnan, M.A. and Kibria, M.G. “Comparative techno-economic and life-cycle assessment of power-to-methanol synthesis pathways”, Appl. Energy 2020, 278, 115614.
本ツールで設定したシステム境界例が表示されている欄です。
フォアグランドデータ（投入物の投入量や製品に利用されるCO2の量）を入力する欄です。
自身が開発中のプロセスの実績や目標値等から、LCCO2評価対象の製品の単位量が1となるように投入物の投入量を入力してください。
化学反応式などから理論的な投入物の投入量を入力してください。
評価対象とする主生成物単位量あたりに利用されるCO2量を入力してください。
製品以外に生成される生成物があれば記入してください。ただし、簡易LCCO2評価対象外です。
収集したフォアグランドデータの前提条件やフォアグラウンドデータ設定の考え方を記載してください。
試算結果が表示される欄です。
フォアグラウンドデータ一覧を入力することで、各シナリオ（現状適用、中間、低炭素）におけるLCCO2試算結果が表とグラフで自動的に表示されます。
試算に用いているバックグラウンドデータ（CO2排出原単位等）が表示されている欄です。

## CO2分離回収
■フォアグラウンドデータ一覧 | [6 empty] | ■試算結果（表） | [8 empty] | ■バックグラウンドデータ一覧
|  |  |  | フォアグラウンドデータ |  | 主生成物に利用されるCO2 |  |  | CO2排出量 (kg-CO2/kg-主生成物) | [9 empty] | CO2排出原単位 （kg-CO2/単位量） |  |  | 出典
| I/O | 項目 | 単位 | 新規技術 | 化学量論 | （kg-CO2） |  | 項目 | 新規技術 |  |  | 従来技術 | 化学量論 |  |  |  | 項目 | 単位 | 現状適用 | 中間 | 低炭素
[9 empty] | 現状適用 | 中間 | 低炭素 |  | 現状適用 | 中間 | 低炭素
| 投入物 | 電力※ | kWh |  |  | ー |  | 電力 | 0 | 0 | 0 | － | 0 | 0 | 0 |  | 電力 | kWh | 0.506 | 0.158 | 0.00665 | ガイドライン既定値
|  | 熱 | MJ |  |  | ー |  | 熱 | 0 | 0 | 0 | － | 0 | 0 | 0 |  | 熱 | MJ | 0.051 | 0.051 | 0.00224 | ガイドライン既定値
| 主生成物 | CO2 | kg | 1 | 1 | 0 |  | 従来技術 | － | － | － | 0.148 | － | － | － |  | 従来技術（CO2） | kg | 0.148 | - | - | ガイドライン既定値
[8 empty] | LCCO2 | 0 | 0 | 0 | 0.148 | 0 | 0 | 0
[8 empty] | CO2削減量 | 0.148 | 0.148 | 0.148 | － | 0.148 | 0.148 | 0.148
■前提条件・フォアグラウンドデータ設定の考え方 | [6 empty] | ■試算結果（図）
新規技術
化学量論（化学反応や物理現象などから可能な場合は理論限界を示す)
※ブロアー電力量（J）=圧力損失（Pa）×送風量（m3）/ブロアー効率（%）より、
同量のCO2量を供給する場合、必要なブロアー電力量はCO2濃度に反比例する。
例えば"Direct Air Capture (DAC) of CO2 using a Rapid Cycling Sorbent System"によれば、
ブロアー電力量はCO2濃度4%からの回収では約0.1kWh/kg-CO2、大気（CO2濃度400ppm）からの回収では約9kWh/kg-CO2となる。
■システム境界（例）
投入物は、以下の文献のフォアグラウンドデータを基に感度分析を行い、LCCO2排出量への影響が大きいと推算されたものを選定した。
CO2分離素材、純水は投入物として設定しなかった。
・ Keith D. et al. “A Process for Capturing CO2 from the Atmosphere”, Joule, 2018, 2, 8, 1573．
・ 科学技術振興機構低炭素社会戦略センター. “低炭素社会の実現に向けた政策立案のための提案書 二酸化炭素の Direct Air Capture（DAC）法のコストと評価”, 2020.
・ Fasihi M. et al. “Techno-economic assessment of CO2 direct air capture plant”, Journal of Cleaner Production, 2019, 224, 957-980．
・ Kiani A. et al. “Techno-Economic Assessment for CO2 Capture From Air Using a Conventional Liquid-Based Absorption Process”, Frontiers in Climate, 2020, 8, 92.
・ 産業競争力懇談会. “産業協力懇談会2021年度 DAC研究会最終報告”, 2022（http://www.cocn.jp/report/2021/; 2022/8/29 閲 覧）
・ 科学技術振興機構低炭素社会戦略センター. “低炭素社会の実現に向けた政策立案のための提案書 二酸化炭素の Direct Air Capture（DAC）法のコストと評価（Vol. 2）―吸着分離プロセス―”, 2021.
・ 科学技術振興機構低炭素社会戦略センター. “低炭素社会の実現に向けた政策立案のための提案書 二酸化炭素の Direct Air Capture （DAC）法のコストと評価（Vol. 4）―Moisture Swing Adsorption 法―”, 2022.
・ Roussanaly S. et al. “A new approach to the identification of high-potential materials for cost-efficient membrane-based post-combustion CO2 capture”, Sustainable Energy Fuels, 2018, 2, 1225-1243．
・ 科学技術振興機構低炭素社会戦略センター, “低炭素社会の実現に向けた政策立案のための提案書 CCS（二酸化炭素回収貯留）の 概要と展望－CO2 分離回収技術の評価と課題－”, 2016.炭素社会戦略セン ター、2016 年 3 月．
・ Zhai H. and Tubin E. “Techno-Economic Assessment of Polymer Membrane Systems for Postcombustion Carbon Capture at Coal-Fired Power Plants”, Environ. Sci. Technol., 2013, 47, 3006-3014.
・科学技術振興機構低炭素社会戦略センター. “低炭素社会の実現に向けた政策立案のための提案書 CCS（二酸化炭素回収貯留）の 概要と展望（Vol. 2）－膜による分離回収コスト及び貯留コストの評価と課題－”, 2017.

## メタン
■フォアグラウンドデータ一覧 | [6 empty] | ■試算結果（表） | [8 empty] | ■バックグラウンドデータ
|  |  |  | フォアグラウンドデータ |  | 主生成物に利用されるCO2 |  |  | CO2排出量 （kg-CO2/kg-主生成物） | [9 empty] | CO2排出原単位 （kg-CO2/単位量） |  |  | 出典
| I/O | 項目 | 単位 | 新規技術 | 化学量論 | （kg-CO2） |  | 項目 | 新規技術 |  |  | 従来技術 | 化学量論 |  |  |  | 項目 | 単位 | 現状適用 | 中間 | 低炭素
[9 empty] | 現状適用 | 中間 | 低炭素 |  | 現状適用 | 中間 | 低炭素
|  | CO2 | kg |  |  | ー |  | CO2利用分 | -2.75 | -2.75 | -2.75 | － | -2.75 | -2.75 | -2.75 |  | CO2利用分 | kg | -1 | -1 | -1 | ガイドライン既定値
| 投入物 | 水素 | kg |  |  | ー |  | CO2回収エネルギー | 0 | 0 | 0 | － | 0 | 0 | 0 |  | CO2回収エネルギー | kg | 0.148 | 0.0801 | 0.00704 | ガイドライン既定値
|  | 電力 | kWh |  |  | ー |  | 水素 | 0 | 0 | 0 | － | 0 | 0 | 0 |  | 水素 | kg | 9.82 | 7.56 | 0.318 | ガイドライン既定値
|  | 熱 | Mj |  |  | ー |  | 電力 | 0 | 0 | 0 | － | 0 | 0 | 0 |  | 電力 | kWh | 0.506 | 0.158 | 0.00665 | ガイドライン既定値
| 主生成物 | 合成メタン | kg | 1 | 1 | 2.75 |  | 熱 | 0 | 0 | 0 | － | 0 | 0 | 0 |  | 熱 | MJ | 0.051 | 0.051 | 0.00224 | ガイドライン既定値
|  | エタン | kg |  |  |  |  | 従来技術 | － | － | － | 0.2317737 | － | － | － |  | 従来技術（LNG） | kg | 0.2317737 | - | - | 3EID
|  | エチレン | kg |  |  |  |  | LCCO2排出量 | -2.75 | -2.75 | -2.75 | 0.2317737 | -2.75 | -2.75 | -2.75
|  | H2 | kg |  |  |  |  | CO2削減量 | 2.981774 | 2.981774 | 2.981774 | － | 2.981774 | 2.981774 | 2.981774
| 副生成物 | CO2 | kg
|  | CO | kg |  |  |  | ■試算結果（図）
|  | H2O | kg
|  | その他 | kg
■前提条件・フォアグラウンドデータ設定の考え方
新規技術
化学量論（化学反応や物理現象などから可能な場合は理論限界を示す)
■システム境界（例）
投入物は、以下の文献のフォアグラウンドデータを基に感度分析を行い、LCCO2排出量への影響が大きいと推算されたものを選定した。
・Thonemann. N. et al. “Environmental impacts of CO2-based chemical production: A systematic literature review and meta-analysis”, Applied Energy, 2020, 263, 114599

## 一酸化炭素
■フォアグラウンドデータ一覧 | [6 empty] | ■試算結果（表） | [8 empty] | ■バックグラウンドデータ
|  |  |  | フォアグラウンドデータ |  | 主生成物に利用されるCO2 |  |  | CO2排出量 （kg-CO2/mol-主生成物） | [9 empty] | CO2排出原単位 （kg-CO2/単位量） |  |  | 出典
| I/O | 項目 | 単位 | 新規技術 | 化学量論 | （kg-CO2） |  | 項目 | 新規技術 |  |  | 従来技術 | 化学量論 |  |  |  | 項目 | 単位 | 現状適用 | 中間 | 低炭素
[9 empty] | 現状適用 | 中間 | 低炭素 |  | 現状適用 | 中間 | 低炭素
|  | CO2 | kg |  |  | ー |  | CO2利用分 | 0 | 0 | 0 | － | 0 | 0 | 0 |  | CO2利用分 | kg | -1 | -1 | -1 | ガイドライン既定値
|  | 水素 | kg |  |  | ー |  | CO2回収エネルギー | 0 | 0 | 0 | － | 0 | 0 | 0 |  | CO2回収エネルギー | kg | 0.148 | 0.0801 | 0.00704 | ガイドライン既定値
| 投入物 | 電力 | kWh |  |  | ー |  | 水素 | 0 | 0 | 0 | － | 0 | 0 | 0 |  | 水素 | kg | 9.82 | 7.56 | 0.318 | ガイドライン既定値
|  | 熱 | MJ |  |  | ー |  | 電力 | 0 | 0 | 0 | － | 0 | 0 | 0 |  | 電力 | kWh | 0.506 | 0.158 | 0.00665 | ガイドライン既定値
|  | 天然ガス | kg |  |  | ー |  | 熱 | 0 | 0 | 0 | － | 0 | 0 | 0 |  | 熱 | MJ | 0.051 | 0.051 | 0.00224 | ガイドライン既定値
|  | 一酸化炭素 | mol |  |  | 0 |  | 天然ガス | 0 | 0 | 0 | － | 0 | 0 | 0 |  | 天然ガス | kg | 0.2317737 | 0.2317737 | 0.2317737 | 3EID
| 主生成物 | 水素 | mol |  |  | 0 |  | 従来技術 | － | － | － | 0 | － | － | － |  | 従来技術（一酸化炭素） | kg | 0.1190957 | - | - | 3EID
|  | 合計 | mol | 0 | 0 | 0 |  | LCCO2排出量 | 0 | 0 | 0 | 0 | 0 | 0 | 0 |  | 従来技術（水素） | kg | 9.82 | - | - | ガイドライン既定値
|  | CH4 | kg |  |  |  |  | CO2削減量 | 0 | 0 | 0 | － | 0 | 0 | 0
|  | CO2 | kg
| 副生成物 | CO | kg |  |  |  | ■試算結果（図）
|  | H2O | kg
|  | その他 | kg
※COとH2の重量当たりの発熱量が異なるため、機能単位はモルとしている。
■前提条件・フォアグラウンドデータ設定の考え方
新規技術
化学量論（化学反応や物理現象などから可能な場合は理論限界を示す)
■システム境界（例）
投入物は、以下の文献のフォアグラウンドデータを基に感度分析を行い、LCCO2排出量への影響が大きいと推算されたものを選定した。
・Thonemann. N. et al. “Environmental impacts of CO2-based chemical production: A systematic literature review and meta-analysis”, Applied Energy, 2020, 263, 114599

## メタノール
■フォアグラウンドデータ一覧 | [6 empty] | ■試算結果（表） | [8 empty] | ■バックグラウンドデータ一覧
|  |  |  | フォアグラウンドデータ |  | 主生成物に利用されるCO2 |  |  | CO2排出量 (kg-CO2/kg-主生成物) | [9 empty] | CO2排出原単位 （kg-CO2/単位量） |  |  | 出典
| I/O | 項目 | 単位 | 新規技術 | 化学量論 | （kg-CO2） |  | 項目 | 新規技術 |  |  | 従来技術 | 化学量論 |  |  |  | 項目 | 単位 | 現状適用 | 中間 | 低炭素
[9 empty] | 現状適用 | 中間 | 低炭素 |  | 現状適用 | 中間 | 低炭素
|  | CO2 | kg |  |  | － |  | CO2利用分 | -1.375 | -1.375 | -1.375 | － | -1.375 | -1.375 | -1.375 |  | CO2利用分 | kg | -1 | -1 | -1 | ガイドライン既定値
| 投入物 | 水素 | kg |  |  | － |  | CO2回収エネルギー | 0 | 0 | 0 | － | 0 | 0 | 0 |  | CO2回収エネルギー | kg | 0.148 | 0.0801 | 0.00704 | ガイドライン既定値
|  | 電力 | kWh |  |  | － |  | 水素 | 0 | 0 | 0 | － | 0 | 0 | 0 |  | 水素 | kg | 9.82 | 7.56 | 0.318 | ガイドライン既定値
|  | 熱 | MJ |  |  | － |  | 電力 | 0 | 0 | 0 | － | 0 | 0 | 0 |  | 電力 | kWh | 0.506 | 0.158 | 0.00665 | ガイドライン既定値
|  | 一酸化炭素（CCU由来） | kg |  |  | － |  | 熱 | 0 | 0 | 0 | － | 0 | 0 | 0 |  | 熱 | MJ | 0.051 | 0.051 | 0.00224 | ガイドライン既定値
| 主生成物 | メタノール | kg | 1 | 1 | 1.375 |  | 一酸化炭素（CCU由来） | 0 | 0 | 0 | － | 0 | 0 | 0 |  | 一酸化炭素（CCU由来）※1 | kg | 1.824762 | 1.051429 | 0.05142857 | ガイドライン既定値
|  | CH4 | kg |  |  |  |  | 従来技術 | － | － | － | 0.8337738 | － | － | － |  | 従来技術（メタノール） | kg | 0.8337738 | - | - | 3EID
|  | H2 | kg |  |  |  |  | LCCO2 | -1.375 | -1.375 | -1.375 | 0.8337738 | -1.375 | -1.375 | -1.375
| 副生成物 | CO2 | kg |  |  |  |  | CO2削減量 | 2.208774 | 2.208774 | 2.208774 | － | 2.208774 | 2.208774 | 2.208774 |  | ※1：CO2の逆シフト反応により製造したCOのLCCO2排出量。原料用途のため、CO2はまだ固定されていないと考え、マイナス計上しない値を原単位として用意。
|  | CO | kg
|  | H2O | kg
|  | その他 | kg
■前提条件・フォアグラウンドデータ設定の考え方 | [6 empty] | ■試算結果（図）
新規技術
化学量論（化学反応や物理現象などから可能な場合は理論限界を示す)
■システム境界（例）
投入物は、以下の文献のフォアグラウンドデータを基に感度分析を行い、LCCO2排出量への影響が大きいと推算されたものを選定した。
純水、無機化学薬品は投入物として設定しなかった。
・ Thonemann. N. et al. “Environmental impacts of CO2-based chemical production: A systematic literature review and meta-analysis”, Applied Energy, 2020, 263, 114599
・ Chen Z.J. et al. “Life cycle assessment of typical methanol production routes: The environmental impacts analysis and power optimization”, Cleaner Production, 2019, 220, 408-416．
・Zhang, H. and Desideri, U. “Techno-economic optimization of power-to-methanol with co-electrolysis of CO2 and H2O in solid-oxide electrolyzers”, Energy 2020, 199, 117498.
・Adnan, M.A. and Kibria, M.G. “Comparative techno-economic and life-cycle assessment of power-to-methanol synthesis pathways”, Appl. Energy 2020, 278, 115614.

## オレフィン
■フォアグラウンドデータ一覧 | [6 empty] | ■試算結果（表） | [8 empty] | ■バックグラウンドデータ
|  |  |  | フォアグラウンドデータ |  | 主生成物に利用されるCO2 |  |  | CO2排出量 (kg-CO2/kg-主生成物) | [9 empty] | CO2排出原単位 （kg-CO2/単位量） |  |  | 出典
| I/O | 項目 | 単位 | 新規技術 | 化学量論 | （kg-CO2） |  | 項目 | 新規技術 |  |  | 従来技術 | 化学量論 |  |  |  | 項目 | 単位 | 現状適用 | 中間 | 低炭素
[9 empty] | 現状適用 | 中間 | 低炭素 |  | 現状適用 | 中間 | 低炭素
|  | CO2 | kg |  |  | － |  | CO2利用分 | 0 | 0 | 0 | － | 0 | 0 | 0 |  | CO2利用分 | kg | -1 | -1 | -1 | ガイドライン既定値
| 投入物 | 水素 | kg |  |  | － |  | CO2回収エネルギー | 0 | 0 | 0 | － | 0 | 0 | 0 |  | CO2回収エネルギー | kg | 0.148 | 0.0801 | 0.00704 | ガイドライン既定値
|  | 電力 | kWh |  |  | － |  | 水素 | 0 | 0 | 0 | － | 0 | 0 | 0 |  | 水素 | kg | 9.82 | 7.56 | 0.318 | ガイドライン既定値
|  | 熱 | MJ |  |  | － |  | 電力 | 0 | 0 | 0 | － | 0 | 0 | 0 |  | 電力 | kWh | 0.506 | 0.158 | 0.00665 | ガイドライン既定値
|  | メタノール（CCU由来） | kg |  |  | － |  | 熱 | 0 | 0 | 0 | － | 0 | 0 | 0 |  | 熱 | MJ | 0.051 | 0.051 | 0.00224 | ガイドライン既定値
|  | 触媒 | kg | （下表に入力） | － | － |  | メタノール（CCU由来） | 0 | 0 | 0 | － | 0 | 0 | 0 |  | メタノール（CCU由来）※1 | kg | 2.67 | 1.7775 | 0.08 | ガイドライン既定値
|  | エチレン (C2H4) | kg |  |  | 0 |  | 触媒 | 0 | 0 | 0 | － | － | － | － |  | 従来技術（エチレン ） | kg | 1.098387 | - | - | 3EID
|  | プロピレン (C3H6) | kg |  |  | 0 |  | 従来技術 | － | － | － | 0 | － | － | － |  | 従来技術（プロピレン ） | kg | 1.098387 | - | - | 3EID
| 主生成物 | ブテン類（C4H8） | kg |  |  | 0 |  | LCCO2 | 0 | 0 | 0 | 0 | 0 | 0 | 0 |  | 従来技術（ブテン） | kg | 1.098387 | - | - | 3EID
|  | ブタジエン | kg |  |  | 0 |  | CO2削減量 | 0 | 0 | 0 | － | 0 | 0 | 0 |  | 従来技術（ブタジエン） | kg | 1.098387 | - | - | 3EID
|  | ペンテン類 | kg |  |  | 0 | [10 empty] | 従来技術（ペンテン類） | kg | 1.098387 | - | - | 3EID
|  | 合計 | kg | 0 | 0 | 0
|  | メタン (CH4) | kg |  |  |  | ■試算結果（図） | [9 empty] | ※1：CO2とH2の合成により製造したメタノールのLCCO2排出量。原料用途のため、CO2はまだ固定されていないと考え、マイナス計上しない値を原単位として用意。
|  | エタン (C2H6) | kg
|  | プロパン (C3H8) | kg
|  | シクロプロパン（C5H10） | kg
|  | その他の炭化水素 | kg
| 副生成物 | CO | kg
|  | CO2 | kg
|  | H2 | kg
|  | H2O | kg
|  | MeOH | kg
|  | その他 | kg
■触媒（合成ゼオライト等）を考慮する場合に入力
| 項目 |  | 単位 | 量
| 触媒1kgから生産される主生成物の総生産量 |  | kg-主生成物総生産量/kg-触媒
| 触媒を1kg合成並びに再生に伴うCO2排出量 |  | kg-CO2 /kg-触媒
| 主生成物1kg生成した時の触媒に係るCO2排出量 |  | kg-CO2 /kg-主生成物 | 0
■前提条件・フォアグラウンドデータ設定の考え方
新規技術
化学量論（化学反応や物理現象などから可能な場合は理論限界を示す)
水素とCO2からメタノールを介してオレフィンが生成される場合のCのバランスのみ考慮して量論比を試算。
■システム境界（例）
投入物は、以下の文献のフォアグラウンドデータを基に感度分析を行い、LCCO2排出量への影響が大きいと推算されたものを選定した。
蒸気は投入物として設定しなかった。
・Rosental M. et al. “Life Cycle Assessment of Carbon Capture and Utilization for the Production of Large Volume Organic Chemicals”, frontiers in Climate, 2020, 2, 586199.
・ Xiang D. et al. “Comparative study of coal, natural gas, and coke-oven gas based methanol to olefins processes in China”, Computers Chem. Engineer, 2015, 83, 176-185.
・ Dimian, A.C. and Bildea, S. “Energy efficient methanol-to-olefins process”, Chemical engineering Research and Design, 2018, 131, 41-54.

## 芳香族
■フォアグラウンドデータ一覧 | [6 empty] | ■試算結果（表） | [8 empty] | ■バックグラウンドデータ
|  |  |  | フォアグラウンドデータ |  | 主生成物に利用されるCO2 |  |  | CO2排出量 (kg-CO2/kg-主生成物) | [9 empty] | CO2排出原単位 （kg-CO2/単位量） |  |  | 出典
| I/O | 項目 | 単位 | 新規技術 | 化学量論 | （kg-CO2） |  | 項目 | 新規技術 |  |  | 従来技術 | 化学量論 |  |  |  | 項目 | 単位 | 現状適用 | 中間 | 低炭素
[9 empty] | 現状適用 | 中間 | 低炭素 |  | 現状適用 | 中間 | 低炭素
|  | CO2 | kg |  |  | ー |  | CO2利用分 | 0 | 0 | 0 | － | 0 | 0 | 0 |  | CO2利用分 | kg | -1 | -1 | -1 | ガイドライン既定値
|  | 水素 | kg |  |  | － |  | CO2回収エネルギー | 0 | 0 | 0 | ー | 0 | 0 | 0 |  | CO2回収エネルギー | kg | 0.148 | 0.0801 | 0.00704 | ガイドライン既定値
|  | 電力 | kWh |  |  | － |  | 水素 | 0 | 0 | 0 | － | 0 | 0 | 0 |  | 水素 | kg | 9.82 | 7.56 | 0.318 | ガイドライン既定値
| 投入物 | 熱 | MJ |  |  | － |  | 電力 | 0 | 0 | 0 | － | 0 | 0 | 0 |  | 電力 | kWh | 0.506 | 0.158 | 0.00665 | ガイドライン既定値
|  | メタノール（CCU由来） | kg |  |  | － |  | 熱 | 0 | 0 | 0 | － | 0 | 0 | 0 |  | 熱 | MJ | 0.051 | 0.051 | 0.00224 | ガイドライン既定値
|  | 触媒 | kg | （下表に入力） | － | － |  | メタノール（CCU由来） | 0 | 0 | 0 | － | 0 | 0 | 0 |  | メタノール（CCU由来）※1 | kg | 2.67 | 1.7775 | 0.08 | ガイドライン既定値
|  | ベンゼン | kg |  |  | 0 |  | 触媒 | 0 | 0 | 0 | － | － | － | － |  | 従来技術（ベンゼン ） | kg | 0.725403 | - | - | 3EID
| 主生成物 | トルエン | kg |  |  | 0 |  | 従来技術 | － | － | － | 0 | － | － | － |  | 従来技術（トルエン ） | kg | 0.725403 | - | - | 3EID
|  | キシレン | kg |  |  | 0 |  | LCCO2 | 0 | 0 | 0 | 0 | 0 | 0 | 0 |  | 従来技術（キシレン） | kg | 0.725403 | - | - | 3EID
|  | 合計 | kg | 0 | 0 | 0 |  | CO2削減量 | 0 | 0 | 0 | － | 0 | 0 | 0
|  | メタン (CH4) | kg | [13 empty] | ※1：CO2とH2の合成により製造したメタノールのLCCO2排出量。原料用途のため、CO2はまだ固定されていないと考え、マイナス計上しない値を原単位として用意。
|  | エタン (C2H6) | kg |  |  |  | ■試算結果（図）
|  | プロパン (C3H8) | kg
|  | シクロプロパン（C5H10） | kg
|  | その他の炭化水素 | kg
| 副生成物 | CO | kg
|  | CO2 | kg
|  | H2 | kg
|  | H2O | kg
|  | MeOH | kg
|  | その他 | kg
■触媒（合成ゼオライト等）を考慮する場合に入力
| 項目 |  | 単位 | 量
| 触媒1kgから生産される主生成物の総生産量 |  | kg-主生成物総生産量/kg-触媒
| 触媒を1kg合成並びに再生に伴うCO2排出量 |  | kg-CO2 /kg-触媒
| 主生成物1kg生成した時の触媒に係るCO2排出量 |  | kg-CO2 /kg-主生成物 | 0
■前提条件・フォアグラウンドデータ設定の考え方
新規技術
化学量論（化学反応や物理現象などから可能な場合は理論限界を示す)
■システム境界（例）
投入物は、以下の文献のフォアグラウンドデータを基に感度分析を行い、LCCO2排出量への影響が大きいと推算されたものを選定した。
工業用水は投入物として設定しなかった。
・ Zhang, H. and Desideri, U. “Techno-economic optimization of power-to-methanol with co-electrolysis of CO2 and H2O in solid-oxide electrolyzers”, Energy 2020, 199, 117498.
・Rosental M. et al. “Life Cycle Assessment of Carbon Capture and Utilization for the Production of Large Volume Organic Chemicals”, frontiers in Climate, 2020, 2, 1.

## 液体燃料
■フォアグラウンドデータ一覧 | [6 empty] | ■試算結果（表） | [8 empty] | ■バックグラウンドデータ
|  |  |  | フォアグラウンドデータ |  | 主生成物に利用されるCO2 |  |  | CO2排出量 （kg-CO2/kg-主生成物） | GHG排出量 (kg-CO2/) | GHG排出量 (kg-CO2/) | GHG排出量 (kg-CO2/) | GHG排出量 (kg-CO2/) | GHG排出量 (kg-CO2/) | GHG排出量 (kg-CO2/LCCO2) |  |  |  | CO2排出原単位 （kg-CO2/単位量） |  |  | 出典
| I/O | 項目 | 単位 | 新規技術 | 化学量論 | （kg-CO2） |  | 項目 | 新規技術 |  |  | 従来技術 | 化学量論 |  |  |  | 項目 | 単位 | 現状適用 | 中間 | 低炭素
[9 empty] | 現状適用 | 中間 | 低炭素 |  | 現状適用 | 中間 | 低炭素
|  | CO2 | kg |  |  | ー |  | CO2利用分 | -3.087719 | -3.087719 | -3.087719 | － | -3.087719 | -3.087719 | -3.087719 |  | CO2利用分 | kg | -1 | -1 | -1 | ガイドライン既定値
|  | 水素 | kg |  |  |  |  | CO2回収エネルギー | 0 | 0 | 0 | － | 0 | 0 | 0 |  | CO2回収エネルギー | kg | 0.148 | 0.0801 | 0.00704 | ガイドライン既定値
| 投入物 | 電力 | kWh |  |  | ー |  | 水素 | 0 | 0 | 0 |  | 0 | 0 | 0 |  | 水素 | kg | 9.82 | 7.56 | 0.318 | ガイドライン既定値
|  | 熱 | MJ |  |  | ー |  | 電力 | 0 | 0 | 0 | － | 0 | 0 | 0 |  | 電力 | kWh | 0.506 | 0.158 | 0.00665 | ガイドライン既定値
|  | 一酸化炭素（CCU由来） | kg |  |  |  |  | 熱 | 0 | 0 | 0 | － | 0 | 0 | 0 |  | 熱 | MJ | 0.051 | 0.051 | 0.00224 | ガイドライン既定値
|  | メタノール（CCU由来） | kg |  |  | － |  | 一酸化炭素（CCU由来） | 0 | 0 | 0 | － | 0 | 0 | 0 |  | 一酸化炭素（CCU由来）※1 | kg | 1.824762 | 1.051429 | 0.05142857 | ガイドライン既定値
|  | 触媒（下表に入力） | kg |  |  | － |  | メタノール（CCU由来） | 0 | 0 | 0 | － | 0 | 0 | 0 |  | メタノール（CCU由来）※2 | kg | 2.67 | 1.7775 | 0.08 | ガイドライン既定値
| 主生成物 | 液体燃料 | kg | 1 | 1 | 3.087719 |  | 触媒 | 0 | 0 | 0 | － | － | － | － |  | 従来技術（液体燃料） | kg | 0.5343716 | - | - | 3EID
|  | CH4 | kg |  |  |  |  | 従来技術 | － | － | － | 0.5343716 | － | － | －
|  | H2 | kg |  |  |  |  | LCCO2 | -3.087719 | -3.087719 | -3.087719 | 0.5343716 | -3.087719 | -3.087719 | -3.087719 |  | ※1：CO2の逆シフト反応により製造したCOのLCCO2排出量。原料用途のため、CO2はまだ固定されていないと考え、マイナス計上しない値を原単位として用意。
| 副生成物 | CO2 | kg |  |  |  | ■試算結果（図） | CO2削減量 | 3.622091 | 3.622091 | 3.622091 | － | 3.622091 | 3.622091 | 3.622091 |  | ※2：CO2とH2の合成により製造したメタノールのLCCO2排出量。原料用途のため、CO2はまだ固定されていないと考え、マイナス計上しない値を原単位として用意。
|  | CO | kg
|  | H2O | kg
|  | その他 | kg
■触媒（合成ゼオライト等）を考慮する場合に入力
| 項目 |  | 単位 | 量
| 触媒1kgから生産される主生成物の総生産量 |  | kg-主生成物総生産量/kg-触媒
| 触媒を1kg合成並びに再生に伴うCO2排出量 |  | kg-CO2/kg-触媒
| 主生成物1kg生成した時の触媒に係るCO2排出量 |  | kg-CO2/kg-主生成物 | 0
■前提条件・フォアグラウンドデータ設定の考え方
新規技術
化学量論（化学反応や物理現象などから可能な場合は理論限界を示す)
■システム境界（例）
投入物は、以下の文献のフォアグラウンドデータを基に感度分析を行い、LCCO2排出量への影響が大きいと推算されたものを選定した。
純水は投入物として設定しなかった。
・Thonemann, N. “Environmental impacts of CO2-based chemical production: A systematic literature review and meta-analysis”, Applied Energy 263 (2020)
・Takunju. “Life cycle assessment of the production of a solar MTG fuel based on electrochemical hydrogen production with energy supply by a PV/CSP hybrid solar power plant”, Carbon Sources and Conversion, Ruhr-Universitat Bochum, 2021.

## ギ酸
■フォアグラウンドデータ一覧 | [6 empty] | ■試算結果（表） | [8 empty] | ■バックグラウンドデータ
|  |  |  | フォアグラウンドデータ |  | 主生成物に利用されるCO2 |  |  | CO2排出量 （kg-CO2/kg-主生成物） | [9 empty] | CO2排出原単位 （kg-CO2/単位量） |  |  | 出典
| I/O | 項目 | 単位 | 新規技術 | 化学量論 | （kg-CO2） |  | 項目 | 新規技術 |  |  | 従来技術 | 化学量論 |  |  |  | 項目 | 単位 | 現状適用 | 中間 | 低炭素
[9 empty] | 現状適用 | 中間 | 低炭素 |  | 現状適用 | 中間 | 低炭素
|  | CO2 | kg |  |  | ー |  | CO2利用分 | -0.9565217 | -0.9565217 | -0.9565217 | － | -0.9565217 | -0.9565217 | -0.9565217 |  | CO2利用分 | kg | -1 | -1 | -1 | ガイドライン既定値
| 投入物 | 水素 | kg |  |  | ー |  | CO2回収エネルギー | 0 | 0 | 0 | － | 0 | 0 | 0 |  | CO2回収エネルギー | kg | 0.148 | 0.0801 | 0.00704 | ガイドライン既定値
|  | 電力 | kWh |  |  | ー |  | 水素 | 0 | 0 | 0 | － | 0 | 0 | 0 |  | 水素 | kg | 9.82 | 7.56 | 0.318 | ガイドライン既定値
|  | 熱 | MJ |  |  | ー |  | 電力 | 0 | 0 | 0 | － | 0 | 0 | 0 |  | 電力 | kWh | 0.506 | 0.158 | 0.00665 | ガイドライン既定値
| 主生成物 | ギ酸 | kg | 1 | 1 | 0.9565217 |  | 熱 | 0 | 0 | 0 | － | 0 | 0 | 0 |  | 熱 | MJ | 0.051 | 0.051 | 0.00224 | ガイドライン既定値
|  | O2 | kg |  |  |  |  | 従来技術 | － | － | － | 10.97976 | － | － | － |  | 従来技術（ぎ酸） | kg | 10.97976 | － | － | 3EID
|  | H2 | kg |  |  |  |  | LCCO2 | -0.9565217 | -0.9565217 | -0.9565217 | 10.97976 | -0.9565217 | -0.9565217 | -0.9565217
| 副生成物 | CO2 | kg |  |  |  |  | CO2削減量 | 11.93628 | 11.93628 | 11.93628 | － | 11.93628 | 11.93628 | 11.93628
|  | CO | kg
|  | H2O | kg |  |  |  | ■試算結果（図）
|  | その他 | kg
■前提条件・フォアグラウンドデータ設定の考え方
新規技術
化学量論（化学反応や物理現象などから可能な場合は理論限界を示す)
■システム境界（例）
投入物は、以下の文献のフォアグラウンドデータを基に感度分析を行い、LCCO2排出量への影響が大きいと推算されたものを選定した。
純水、塩酸、か性ソーダは投入物として設定しなかった。
・Thonemann. N. et al. “Environmental impacts of CO2-based chemical production: A systematic literature review and meta-analysis”, Applied Energy, 2020, 263, 114599

## ポリオール
■フォアグラウンドデータ一覧 | [6 empty] | ■試算結果（表） | [8 empty] | ■バックグラウンドデータ
|  |  |  | フォアグラウンドデータ |  | 主生成物に利用されるCO2 |  |  | CO2排出量 （kg-CO2/kg-主生成物） | [7 empty] | 製品名 | 単位 | CO2排出原単位 （kg-CO2/単位量） |  |  | 出典
| I/O | 項目 | 単位 | 新規技術 | 化学量論 | （kg-CO2） |  | 項目 | 新規技術 |  |  | 従来技術 | 化学量論 | [5 empty] | 現状適用 | 中間 | 低炭素
[9 empty] | 現状適用 | 中間 | 低炭素 |  | 現状適用 | 中間 | 低炭素
|  | CO2 | kg |  |  | ー |  | CO2利用分 | 0 | 0 | 0 | － | 0 | 0 | 0 |  | CO2利用分 | kg | -1 | -1 | -1 | ガイドライン既定値
| 投入物 | 電力 | kWh |  |  | ー |  | CO2回収エネルギー | 0 | 0 | 0 | － | 0 | 0 | 0 |  | CO2回収エネルギー | kg | 0.148 | 0.0801 | 0.00704 | ガイドライン既定値
|  | 熱 | MJ |  |  | ー |  | 電力 | 0 | 0 | 0 | － | 0 | 0 | 0 |  | 電力 | kWh | 0.506 | 0.158 | 0.00665 | ガイドライン既定値
|  | 酸化プロピレン | kg |  |  | ー |  | 熱 | 0 | 0 | 0 | － | 0 | 0 | 0 |  | 熱 | MJ | 0.051 | 0.051 | 0.00224 | ガイドライン既定値
| 主生成物 | ポリオール | kg | 1 | 1 | 0 |  | 酸化プロピレン | 0 | 0 | 0 | － | 0 | 0 | 0 |  | 酸化プロピレン | kg | 2.255 | 2.255 | 2.255 | 3EID
|  | CH4 | kg |  |  |  |  | 従来技術 | － | － | － | 10.97976 | － | － | － |  | 従来技術（ポリオール） | kg | 10.97976 | － | － | 3EID
|  | H2 | kg |  |  |  |  | LCCO2排出量 | 0 | 0 | 0 | 10.97976 | 0 | 0 | 0
| 副生成物 | CO2 | kg |  |  |  |  | CO2削減量 | 10.97976 | 10.97976 | 10.97976 | － | 10.97976 | 10.97976 | 10.97976
|  | CO | kg
|  | H2O | kg |  |  |  | ■試算結果（図）
|  | その他 | kg
■前提条件・フォアグラウンドデータ設定の考え方
新規技術
化学量論（化学反応や物理現象などから可能な場合は理論限界を示す)
■システム境界（例）
投入物は、以下の文献のフォアグラウンドデータを基に感度分析を行い、LCCO2排出量への影響が大きいと推算されたものを選定した。
グリセリン、プロピレングリコールは投入物として設定しなかった。
・Thonemann. N. et al. “Environmental impacts of CO2-based chemical production: A systematic literature review and meta-analysis”, Applied Energy, 2020, 263, 114599

## 炭酸ジメチル
■フォアグラウンドデータ一覧 | [6 empty] | ■試算結果（表） | [8 empty] | ■バックグラウンドデータ
|  |  |  | フォアグラウンドデータ |  | 主生成物に利用されるCO2 |  |  | CO2排出量 （kg-CO2/kg-主生成物） | [9 empty] | CO2排出原単位 （kg-CO2/単位量） |  |  | 出典
| I/O | 項目 | 単位 | 新規技術 | 化学量論 | （kg-CO2） |  | 項目 | 新規技術 |  |  | 従来技術 | 化学量論 |  |  |  | 項目 | 単位 | 現状適用 | 中間 | 低炭素
[9 empty] | 現状適用 | 中間 | 低炭素 |  | 現状適用 | 中間 | 低炭素
|  | CO2 | kg |  |  | ー |  | CO2利用分 | 0 | 0 | 0 | － | 0 | 0 | 0 |  | CO2利用分 | kg | -1 | -1 | -1 | ガイドライン既定値
|  | 電力 | kWh |  |  | ー |  | CO2回収エネルギー | 0 | 0 | 0 | － | 0 | 0 | 0 |  | CO2回収エネルギー | kg | 0.148 | 0.0801 | 0.00704 | ガイドライン既定値
|  | 熱 | MJ |  |  | ー |  | 電力 | 0 | 0 | 0 | － | 0 | 0 | 0 |  | 電力 | kWh | 0.506 | 0.158 | 0.00665 | ガイドライン既定値
| 投入物 | メタノール | kg |  |  | ー |  | 熱 | 0 | 0 | 0 | － | 0 | 0 | 0 |  | 熱 | MJ | 0.051 | 0.051 | 0.00224 | ガイドライン既定値
|  | アンモニア | kg |  |  | ー |  | メタノール | 0 | 0 | 0 | － | 0 | 0 | 0 |  | メタノール | kg | 0.8337738 | 0.8337738 | 0.8337738 | 3EID
|  | 酸化プロピレン | kg |  |  | ー |  | アンモニア | 0 | 0 | 0 | － | 0 | 0 | 0 |  | アンモニア | kg | 2.387324 | 2.387324 | 2.387324 | 3EID
|  | 炭酸エチレン | kg |  |  | ー |  | 酸化プロピレン | 0 | 0 | 0 | － | 0 | 0 | 0 |  | 酸化プロピレン | kg | 2.255 | 2.255 | 2.255 | 3EID
|  | 炭酸ジメチル | kg |  |  | 0 |  | 炭酸エチレン | 0 | 0 | 0 | － | 0 | 0 | 0 |  | 炭酸エチレン | kg | 2.255 | 2.255 | 2.255 | 3EID
| 主生成物 | エチレングリコール | kg |  |  | 0 |  | 従来技術 | － | － | － | 0 | － | － | － |  | 従来技術（炭酸ジメチル） | kg | 2.255 | - | - | 3EID
|  | 合計 | kg | 0 | 0 | 0 |  | LCCO2排出量 | 0 | 0 | 0 | 0 | 0 | 0 | 0 |  | 従来技術（エチレングリコール） | kg | 2.255 | - | - | 3EID
|  | CH4 | kg |  |  |  |  | CO2削減量 | 0 | 0 | 0 | － | 0 | 0 | 0
|  | H2 | kg
| 副生成物 | CO2 | kg |  |  |  | ■試算結果（図）
|  | CO | kg
|  | H2O | kg
|  | その他 | kg
■前提条件・フォアグラウンドデータ設定の考え方
新規技術
化学量論（化学反応や物理現象などから可能な場合は理論限界を示す)
以下の論文よりCO2 + 2CH3OH ⇌ (CH3O)2CO + H2Oを想定
CO2とメタノールから生成される場合のCのバランスのみ考慮して量論比を試算。
Kongpanna P, Pavarajarn V, Gani R, Assabumrungrat S. Chem Eng Res Des 2015;93:496–510.
■システム境界（例）
投入物は、以下の文献のフォアグラウンドデータを基に感度分析を行い、LCCO2排出量への影響が大きいと推算されたものを選定した。
純水、無機化学品、アニリンは投入物として設定しなかった。
・Thonemann. N. et al. “Environmental impacts of CO2-based chemical production: A systematic literature review and meta-analysis”, Applied Energy, 2020, 263, 114599

## ジメチルエーテル
■フォアグラウンドデータ一覧 | [6 empty] | ■試算結果（表） | [8 empty] | ■バックグラウンドデータ
|  |  |  | フォアグラウンドデータ |  | 主生成物に利用されるCO2 |  |  | CO2排出量 （kg-CO2/kg-主生成物） | [9 empty] | CO2排出原単位 （kg-CO2/単位量） |  |  | 出典
| I/O | 項目 | 単位 | 新規技術 | 化学量論 | （kg-CO2） |  | 項目 | 新規技術 |  |  | 従来技術 | 化学量論 |  |  |  | 項目 | 単位 | 現状適用 | 中間 | 低炭素
[9 empty] | 現状適用 | 中間 | 低炭素 |  | 現状適用 | 中間 | 低炭素
|  | CO2 | kg |  |  | ー |  | CO2利用分 | -0.9565217 | -0.9565217 | -0.9565217 | － | -0.9565217 | -0.9565217 | -0.9565217 |  | CO2利用分 | kg | -1 | -1 | -1 | ガイドライン既定値
| 投入物 | 電力 | kWh |  |  | ー |  | CO2回収エネルギー | 0 | 0 | 0 | － | 0 | 0 | 0 |  | CO2回収エネルギー | kg | 0.148 | 0.0801 | 0.00704 | ガイドライン既定値
|  | 熱 | MJ |  |  | ー |  | 電力 | 0 | 0 | 0 | － | 0 | 0 | 0 |  | 電力 | kWh | 0.506 | 0.158 | 0.00665 | ガイドライン既定値
|  | 天然ガス | kg |  |  | ー |  | 熱 | 0 | 0 | 0 | － | 0 | 0 | 0 |  | 熱 | MJ | 0.051 | 0.051 | 0.00224 | ガイドライン既定値
| 主生成物 | ジメチルエーテル | kg | 1 | 1 | 0.9565217 |  | 天然ガス | 0 | 0 | 0 | － | 0 | 0 | 0 |  | 天然ガス | kg | 0.2317737 | 0.2317737 | 0.2317737 | 3EID
|  | CH4 | kg |  |  |  |  | 従来技術 | － | － | － | 0.8337738 | － | － | － |  | 従来技術（ジメチルエーテル） | kg | 0.8337738 | － | － | 3EID
|  | H2 | kg |  |  |  |  | LCCO2排出量 | -0.9565217 | -0.9565217 | -0.9565217 | 0.8337738 | -0.9565217 | -0.9565217 | -0.9565217
| 副生成物 | CO2 | kg |  |  |  |  | CO2削減量 | 1.790296 | 1.790296 | 1.790296 | － | 1.790296 | 1.790296 | 1.790296
|  | CO | kg
|  | H2O | kg |  |  |  | ■試算結果（図）
|  | その他 | kg
■前提条件・フォアグラウンドデータ設定の考え方
新規技術
化学量論（化学反応や物理現象などから可能な場合は理論限界を示す)
■システム境界（例）
投入物は、以下の文献のフォアグラウンドデータを基に感度分析を行い、LCCO2排出量への影響が大きいと推算されたものを選定した。
蒸気、無機化学薬品、冷媒（R134a）は投入物として設定しなかった。
・Thonemann. N. et al. “Environmental impacts of CO2-based chemical production: A systematic literature review and meta-analysis”, Applied Energy, 2020, 263, 114599

## ジメトキシメタン
■フォアグラウンドデータ一覧 | [6 empty] | ■試算結果（表） | [8 empty] | ■バックグラウンドデータ
|  |  |  | フォアグラウンドデータ |  | 主生成物に利用されるCO2 |  |  | CO2排出量 （kg-CO2/kg-主生成物） | [9 empty] | CO2排出原単位 （kg-CO2/単位量） |  |  | 出典
| I/O | 項目 | 単位 | 新規技術 | 化学量論 | （kg-CO2） |  | 項目 | 新規技術 |  |  | 従来技術 | 化学量論 |  |  |  | 項目 | 単位 | 現状適用 | 中間 | 低炭素
[9 empty] | 現状適用 | 中間 | 低炭素 |  | 現状適用 | 中間 | 低炭素
|  | CO2 | kg |  |  | ー |  | CO2利用分 | -1.736842 | -1.736842 | -1.736842 | － | -1.736842 | -1.736842 | -1.736842 |  | CO2利用分 | kg | -1 | -1 | -1 | ガイドライン既定値
| 投入物 | 水素 | kg |  |  | ー |  | CO2回収エネルギー | 0 | 0 | 0 | － | 0 | 0 | 0 |  | CO2回収エネルギー | kg | 0.148 | 0.0801 | 0.00704 | ガイドライン既定値
|  | 電力 | kWh |  |  | ー |  | 水素 | 0 | 0 | 0 | － | 0 | 0 | 0 |  | 水素 | kg | 9.82 | 7.56 | 0.318 | ガイドライン既定値
|  | 熱 | MJ |  |  | ー |  | 電力 | 0 | 0 | 0 | － | 0 | 0 | 0 |  | 電力 | kWh | 0.506 | 0.158 | 0.00665 | ガイドライン既定値
| 主生成物 | ジメトキシメタン | kg | 1 | 1 | 1.736842 |  | 熱 | 0 | 0 | 0 | － | 0 | 0 | 0 |  | 熱 | MJ | 0.051 | 0.051 | 0.00224 | ガイドライン既定値
|  | CH4 | kg |  |  |  |  | 従来技術 | － | － | － | 0.5343716 | － | － | － |  | 従来技術（ジメトキシメタン） | kg | 0.5343716 | － | － | 3EID
|  | H2 | kg |  |  |  |  | LCCO2排出量 | -1.736842 | -1.736842 | -1.736842 | 0.5343716 | -1.736842 | -1.736842 | -1.736842
| 副生成物 | CO2 | kg |  |  |  |  | CO2削減量 | 2.271214 | 2.271214 | 2.271214 | － | 2.271214 | 2.271214 | 2.271214
|  | CO | kg
|  | H2O | kg |  |  |  | ■試算結果（図）
|  | その他 | kg
■システム境界（例）
新規技術
化学量論（化学反応や物理現象などから可能な場合は理論限界を示す)
■システム境界
投入物は、以下の文献のフォアグラウンドデータを基に感度分析を行い、LCCO2排出量への影響が大きいと推算されたものを選定した。
・Thonemann. N. et al. “Environmental impacts of CO2-based chemical production: A systematic literature review and meta-analysis”, Applied Energy, 2020, 263, 114599

## セメント
■フォアグラウンドデータ一覧 | [6 empty] | ■試算結果（表） | [8 empty] | ■バックグラウンドデータ
|  |  |  | フォアグラウンドデータ |  | 主生成物に利用されるCO2 |  |  | CO2排出量 (kg-CO2/kg-主生成物) | [8 empty] | 単位 | CO2排出原単位 （kg-CO2/単位量） |  |  | 出典
| I/O | 項目 | 単位 | 新規技術 | 化学量論 | （kg-CO2） |  | 項目 | 新規技術 |  |  | 従来技術 | 化学量論 |  |  |  | 項目 |  | 現状適用 | 中間 | 低炭素
[9 empty] | 現状適用 | 中間 | 低炭素 |  | 現状適用 | 中間 | 低炭素
|  | 原料CO2（分離回収あり） | kg |  |  | － |  | CO2利用分 | 0 | 0 | 0 | － | 0 | 0 | 0 |  | CO2利用分 | kg | -1 | -1 | -1 | ガイドライン既定値
| 投入物 | 原料CO2（分離回収なし） | kg |  |  | － |  | CO2回収エネルギー（分離回収あり） | 0 | 0 | 0 | － | 0 | 0 | 0 |  | CO2回収エネルギー（分離回収あり） | kg | 0.148 | 0.0801 | 0.00704 | ガイドライン既定値
|  | 電力 | kWh |  |  | － |  | CO2回収エネルギー（分離回収なし） | 0 | 0 | 0 | － | 0 | 0 | 0 |  | CO2回収エネルギー（分離回収なし） | kg | 0 | 0 | 0 | ガイドライン既定値
|  | 熱 | MJ |  |  | － |  | 電力 | 0 | 0 | 0 | － | 0 | 0 | 0 |  | 電力 | kWh | 0.506 | 0.158 | 0.00665 | ガイドライン既定値
|  | 石灰石 | kg |  |  | － |  | 熱 | 0 | 0 | 0 | － | 0 | 0 | 0 |  | 熱 | MJ | 0.051 | 0.051 | 0.00224 | ガイドライン既定値
|  | 廃セメント微粉末 | kg |  |  | － |  | 石灰石脱炭酸（量論） | 0 | 0 | 0 | － | 0 | 0 | 0 |  | 石灰石（脱炭酸分含む）※1 | kg | 0.44 | 0.44 | 0 | ガイドライン既定値
|  | 高炉スラグ | kg |  |  | － |  | 廃セメント微粉末 | 0 | 0 | 0 | － | 0 | 0 | 0 |  | 廃セメント微粉末※2,3 | kg | 0.0177 | 0.0177 | 0.0177 | ガイドライン既定値
|  | フライアッシュ | kg |  |  | － |  | 高炉スラグ | 0 | 0 | 0 | － | 0 | 0 | 0 |  | 高炉スラグ※4 | kg | 0 | 0 | 0 | ガイドライン既定値
| 主生成物 | セメント | kg | 1 | 1 | 0 |  | フライアッシュ | 0 | 0 | 0 | － | 0 | 0 | 0 |  | フライアッシュ※4 | kg | 0 | 0 | 0 | ガイドライン既定値
[8 empty] | 従来技術 | － | － | － | 0.7538798 | － | － | － |  | 従来技術（セメント） | kg | 0.7538798 | － | － | 3EID
■前提条件・フォアグラウンドデータ設定の考え方 | [7 empty] | LCCO2 | 0 | 0 | 0 | 0.7538798 | 0 | 0 | 0
| 新規技術 | [6 empty] | CO2削減量 | 0.7538798 | 0.7538798 | 0.7538798 | － | 0.7538798 | 0.7538798 | 0.7538798 |  | ※1：石灰石のCO2排出原単位は、クリンカ製造プロセスで排出されるCO2の量論量
※2：廃セメント微粉末のCO2排出原単位は、廃セメントの粉砕に伴うCO2排出量とした。
[7 empty] | ■試算結果（図） | [9 empty] | ※3：再生石灰石製造時に吸収されるCO2はクリンカ製造プロセスでの排出と相殺されるとした。
※4：CO2排出原単位には原料に吸収されるCO2量は含まない
化学量論（化学反応や物理現象などから可能な場合は理論限界を示す)
■システム境界（例）
主要な投入物以外の投入物は、以下の文献のフォアグラウンドデータを基に感度分析を行い、LCCO2排出量への影響が大きいと推算されたものを選定した。
粘土、珪石、鉄源（リサイクル品）、石こうは投入物として設定しなかった。
・ セメント協会. “セメントの LCI データの概要”, 2022（https://www.jcassoc.or.jp/seisankankyo/seisan02/seisan02c.html; 2023/1/9 閲覧）

## コンクリート
■フォアグラウンドデータ一覧 | [6 empty] | ■試算結果（表） | [8 empty] | ■バックグラウンドデータ
|  |  |  | フォアグラウンドデータ |  | 主生成物に利用されるCO2 |  |  | CO2排出量 (kg-CO2/m3-主生成物) | [9 empty] | CO2排出原単位 （kg-CO2/単位量） |  |  | 出典
| I/O | 項目 | 単位 | 新規技術 | 化学量論 | （kg-CO2） |  | 項目 | 新規技術 |  |  | 従来技術 | 化学量論 |  |  |  | 項目 | 単位 | 現状適用 | 中間 | 低炭素
[9 empty] | 現状適用 | 中間 | 低炭素 |  | 現状適用 | 中間 | 低炭素
|  | 原料CO2（分離回収あり） | kg |  |  | － |  | CO2利用分 | 0 | 0 | 0 | － | 0 | 0 | 0 |  | CO2利用分 | kg | -1 | -1 | -1 | ガイドライン既定値
|  | 原料CO2（分離回収なし） | kg |  |  | － |  | CO2回収エネルギー（分離回収あり） | 0 | 0 | 0 | － | 0 | 0 | 0 |  | CO2回収エネルギー（分離回収あり） | kg | 0.148 | 0.0801 | 0.00704 | ガイドライン既定値
| 投入物 | 電力 | kWh |  |  | － |  | CO2回収エネルギー（分離回収なし） | 0 | 0 | 0 |  | 0 | 0 | 0 |  | CO2回収エネルギー（分離回収なし） | kg | 0 | 0 | 0 | ガイドライン既定値
|  | 熱 | MJ |  |  | － |  | 電力 | 0 | 0 | 0 | － | 0 | 0 | 0 |  | 電力 | kWh | 0.506 | 0.158 | 0.00665 | ガイドライン既定値
|  | ポルトランドセメント | kg |  |  | － |  | 熱 | 0 | 0 | 0 | － | 0 | 0 | 0 |  | 熱 | MJ | 0.051 | 0.051 | 0.00224 | ガイドライン既定値
|  | 高炉B種セメント | kg |  |  | － |  | ポルトランドセメント | 0 | 0 | 0 | － | 0 | 0 | 0 |  | ポルトランドセメント | kg | 0.7538798 | 0.7538798 | 0.7538798 | 3EID
|  | フライアッシュB種セメント | kg |  |  | － |  | 高炉B種セメント | 0 | 0 | 0 | － | 0 | 0 | 0 |  | 高炉B種セメント | kg | 0.4396 | 0.4396 | 0.4396 | ガイドライン既定値
|  | その他のセメント | kg |  |  | － |  | フライアッシュB種セメント | 0 | 0 | 0 | － | 0 | 0 | 0 |  | フライアッシュB種セメント | kg | 0.6263 | 0.6263 | 0.6263 | ガイドライン既定値
|  | γ-C2S | kg |  |  | － |  | その他のセメント | 0 | 0 | 0 |  | 0 | 0 | 0 |  | その他のセメント | kg | 0 | 0 | 0 | ユーザー設定値
|  | 廃セメント微粉末 | kg |  |  | － |  | γ-C2S | 0 | 0 | 0 | － | 0 | 0 | 0 |  | γ-C2S | kg | 0.632 | 0.632 | 0.632 | ガイドライン既定値
|  | 高品質再生骨材 | kg |  |  | － |  | 廃セメント微粉末 | 0 | 0 | 0 | － | 0 | 0 | 0 |  | 廃セメント微粉末 | kg | 0.0177 | 0.0177 | 0.0177 | ガイドライン既定値
| 主生成物 | 生コンクリート | m3 | 1 | 1 | 0 |  | 高品質再生骨材 | 0 | 0 | 0 | － | 0 | 0 | 0 |  | 高品質再生骨材 | kg | 0.0177 | 0.0177 | 0.0177 | ガイドライン既定値
[8 empty] | 従来技術 | － | － | － | 341.8275 | － | － | － |  | 従来技術（生コンクリート） | m3 | 341.8275 | － | － | 3EID
■その他のセメント（ポルトランドセメント、高炉B種セメント、フライアッシュB種セメント以外）を投入する場合に入力 | [7 empty] | LCCO2 | 0 | 0 | 0 | 341.8275 | 0 | 0 | 0
|  | 項目 | 単位 | CO2排出原単位 |  |  |  | CO2削減量 | 341.8275 | 341.8275 | 341.8275 | － | 341.8275 | 341.8275 | 341.8275 |  | ※CO2排出原単位には原料に吸収されるCO2量は含まない
|  | その他のセメント | kg-CO2/kg |  |  |  | ■試算結果（図）
■前提条件・フォアグラウンドデータ設定の考え方
新規技術
化学量論（化学反応や物理現象などから可能な場合は理論限界を示す)
■システム境界（例）
※CO2は合算値を入れてください。
投入物は、以下の文献のフォアグラウンドデータを基に感度分析を行い、LCCO2排出量への影響が大きいと推算されたものを選定した。
骨材、一般再生骨材、高炉スラグ、水は投入物として設定しなかった。
・セメント協会. “セメントの LCI データの概要”, 2022（https://www.jcassoc.or.jp/seisankankyo/seisan02/seisan02c.html; 2023/1/9 閲覧）
・取違ら. “炭酸化したセメント系材料におけるCO2固定量の評価手法および物性変化に関する研究”, 土木学会論文集, 2021, 77, 37-54.
・ 河合. “コンクリートの環境負荷評価 ①コンクリートに関わる環境負荷”, コンクリート工学, 2012, 50, 554.（https://doi.org/10.3151/coj.50.554;2023/2/23 閲覧）

## 廃プラスチック解重合
■フォアグラウンドデータ一覧 | [7 empty] | ■試算結果（表） | [10 empty] | ■バックグラウンドデータ
|  |  |  | フォアグラウンドデータ | [5 empty] | CO2排出量 (kg-CO2/kg-主生成物) | [11 empty] | CO2排出原単位 （kg-CO2/単位量） |  |  | 出典
| I/O | 項目 | 単位 | 新規技術 | 化学量論 |  |  |  | 項目 | 新規技術 |  |  | 化学量論 |  |  | 従来技術 |  |  |  | 項目 | 単位 | 現状適用 | 中間 | 低炭素
[10 empty] | 現状適用 | 中間 | 低炭素 | 現状適用 | 中間 | 低炭素 | 現状適用 | 中間 | 低炭素
| 投入物 | 電力 | kWh | [5 empty] | 電力 | #DIV/0! | #DIV/0! | #DIV/0! | #DIV/0! | #DIV/0! | #DIV/0! | － | － | － |  | 電力 | kWh | 0.506 | 0.158 | 0.00665 | ガイドライン既定値
|  | 熱 | MJ | [5 empty] | 熱 | #DIV/0! | #DIV/0! | #DIV/0! | #DIV/0! | #DIV/0! | #DIV/0! | － | － | － |  | 熱 | MJ | 0.051 | 0.051 | 0.00224 | ガイドライン既定値
|  | 廃プラスチック（ポリスチレン） | kg | [5 empty] | 廃プラスチック | #DIV/0! | #DIV/0! | #DIV/0! | #DIV/0! | #DIV/0! | #DIV/0! | 0 | 0 | 0 |  | 廃プラスチック | kg | 0 | - | - | ガイドライン既定値
| 主生成物 | スチレン | kg | [5 empty] | 石油由来化学品製造 | － | － | － | － | － | － | 0 | 0 | 0 |  | スチレン | kg | 2.791642 | - | - | 3EID
| 主生成物 | エチルベンゼン | kg | [5 empty] | 副生物・廃プラ燃焼CO2 | 0 | 0 | 0 | 0 | 0 | 0 | 0 | 0 | 0 |  | エチルベンゼン | kg | 0.725403 | - | - | 3EID
| 主生成物 | トルエン | kg | [5 empty] | 副生物・熱利用焼却 | 0 | 0 | 0 | 0 | 0 | 0 | 0 | 0 | 0 |  | トルエン | kg | 0.725403 | - | - | 3EID
| 主生成物 | メチルスチレン | kg | [5 empty] | LCCO2 | #DIV/0! | #DIV/0! | #DIV/0! | #DIV/0! | #DIV/0! | #DIV/0! | 0 | 0 | 0 |  | メチルスチレン | kg | 2.791642 | - | - | 3EID
| 副生成物 | 残渣（石炭類似） | kg | [5 empty] | CO2削減量 | #DIV/0! | #DIV/0! | #DIV/0! | #DIV/0! | #DIV/0! | #DIV/0! | － | － | －
| 副生成物 | オフガス | kg | [16 empty] | 項目 | 単位 | 焼却時のCO2排出量 | 出典
| 主生成物 | 計 | kg | 0 | 0 |  |  | ■試算結果（図） | [13 empty] | （kg-CO2/単位量）
| 副生成物 | 計 | kg | 0 | 0 | [14 empty] | 廃プラスチック（ポリスチレン） | kg | 3.38 | ガイドライン既定値
| 生成物合計 |  | kg | 0 | 0 | [14 empty] | エチルベンゼン | kg | 3.32 | ガイドライン既定値
[20 empty] | トルエン | kg | 3.35 | ガイドライン既定値
■廃プラスチック・副生成物の熱利用焼却時の燃焼熱およびCO2排出量 | [19 empty] | メチルスチレン | kg | 3.36 | ガイドライン既定値
|  |  |  | 燃焼熱（MJ） |  | 焼却によるCO2排出（kg-CO2） | [13 empty] | 残渣（石炭類似） | kg | 2.33 | ガイドライン既定値
| I/O | 項目 | 単位 | 新規技術 | 化学量論 | 新規技術 | 化学量論 | [12 empty] | オフガス | kg | 3.03 | ガイドライン既定値
| 投入物 | 廃プラスチック（ポリスチレン） | kg | 0 | - | 0 | - | [12 empty] | 項目 | 単位 | 燃焼熱 | 出典
| 主生成物 | エチルベンゼン | kg | 0 | 0 | 0 | 0 | [14 empty] | （MJ/kg）
| 主生成物 | トルエン | kg | 0 | 0 | 0 | 0 | [12 empty] | 廃プラスチック（ポリスチレン） | kg | 40.2 | ガイドライン既定値
| 主生成物 | メチルスチレン | kg | 0 | 0 | 0 | 0 | [12 empty] | エチルベンゼン | MJ | 41.4 | ガイドライン既定値
| 副生成物 | 残渣（石炭類似） | kg | 0 | 0 | 0 | 0 | [12 empty] | トルエン | kg | 41 | ガイドライン既定値
| 副生成物 | オフガス | kg | 0 | 0 | 0 | 0 | [12 empty] | メチルスチレン | kg | 41.7 | ガイドライン既定値
| 生成物合計 |  | kg | 0 | 0 | 0 | 0 | [12 empty] | 残渣（石炭類似） | kg | 17 | ガイドライン既定値
[20 empty] | オフガス | kg | 48.8 | ガイドライン既定値
■主生成物を従来技術（化石資源由来）で製造した時のCO2排出量
| I/O | 項目 | 単位 | CO2排出
（kg-CO2）
| 主生成物 | スチレン | kg | 0
| 主生成物 | エチルベンゼン | kg | 0
| 主生成物 | トルエン | kg | 0
| 主生成物 | メチルスチレン | kg | 0
| 合計 |  | kg | 0
■前提条件・フォアグラウンドデータ設定の考え方
新規技術
化学量論（化学反応や物理現象などから可能な場合は理論限界を示す)
■システム境界（例）
開発プロセス
※従来技術において、廃プラスチックは熱利用焼却されることが一般的であるため、開発プロセスにおいても副生成物は熱利用焼却により排出されるCO2はプラス計上し、発熱量相当の熱供給にかかるCO2排出量をマイナス計上とした。
従来技術
主要な投入物以外の投入物は、以下の文献のフォアグラウンドデータを基に感度分析を行い、LCCO2排出量への影響が大きいと推算されたものを選定した。
・海洋プラスチック問題対応協議会. “プラスチック製容器包装再商品化手法およびエネルギーリカバリーの環境負荷評価(LCA)”, 2019. （https://www.nikkakyo.org/news/page/7599; 2022/9/8 閲覧）
・環境省. “温室効果ガス排出量 算定・報告・公表制度 算定方法及び排出係数一覧”.（https://ghg-santeikohyo.env.go.jp/calc; 2023/1/4 閲覧）
Note on B9: 主生成物 or 副生成物を選択する

## 廃プラスチック油化
■フォアグラウンドデータ一覧 | [7 empty] | ■試算結果（表） | [10 empty] | ■バックグラウンドデータ
|  |  |  | フォアグラウンドデータ | [5 empty] | CO2排出量 (kg-CO2/kg-主生成物) | [11 empty] | CO2排出原単位 （kg-CO2/単位量） |  |  | 出典
| I/O | 項目 | 単位 | 新規技術 | 化学量論 |  |  |  | 項目 | 新規技術 |  |  | 化学量論 |  |  | 既存技術 | 従来技術 |  |  | 項目 | 単位 | 現状適用 | 中間 | 低炭素
[10 empty] | 現状適用 | 中間 | 低炭素 | 現状適用 | 中間 | 低炭素 | 現状適用 | 中間 | 低炭素
|  | 電力 | kWh | [5 empty] | 電力 | #DIV/0! | #DIV/0! | #DIV/0! | 0 | 0 | 0 | － | － | － |  | 電力 | kWh | 0.506 | 0.158 | 0.00665 | ガイドライン既定値
| 投入物 | 熱 | MJ | [5 empty] | 熱 | #DIV/0! | #DIV/0! | #DIV/0! | 0 | 0 | 0 | － | － | － |  | 熱 | MJ | 0.051 | 0.051 | 0.00224 | ガイドライン既定値
|  | 廃プラスチック（ポリオレフィン多） | kg | [5 empty] | 廃プラスチック | #DIV/0! | #DIV/0! | #DIV/0! | 0 | 0 | 0 | 0 | 0 | 0 |  | 廃プラスチック（ポリオレフィン多） | kg | 0 | - | - | ガイドライン既定値
| 主生成物 | 軽質油（ナフサ類似） | kg | [5 empty] | 石油由来化学品製造 | － | － | － | － | － | － | 0 | 0 | 0 |  | 軽質油（ナフサ類似） | kg | 0.5343716 | - | - | 3EID
| 主生成物 | 芳香族 | kg | [5 empty] | 副生物・廃プラ燃焼CO2 | 0 | 0 | 0 | 0 | 0 | 0 | 0 | 0 | 0 |  | 芳香族 | kg | 0.725403 | - | - | 3EID
| 副生成物 | 中質油（A重油類似） | kg | [5 empty] | 副生物・熱利用焼却 | 0 | 0 | 0 | 0 | 0 | 0 | 0 | 0 | 0 |  | 中質油（A重油類似） | kg | 0.5343716 | - | - | 3EID
| 副生成物 | 重質油（C重油類似） | kg | [5 empty] | LCCO2 | #DIV/0! | #DIV/0! | #DIV/0! | 0 | 0 | 0 | 0 | 0 | 0 |  | 重質油（C重油類似） | kg | 0.5343716 | - | - | 3EID
| 副生成物 | 残渣（石炭類似） | kg | [5 empty] | CO2削減量 | #DIV/0! | #DIV/0! | #DIV/0! | 0 | 0 | 0 | － | － | －
| 主生成物 | 計 | kg | 0 | 1 | [14 empty] | 項目 | 単位 | 焼却時のCO2排出量 | 出典
| 副生成物 | 計 | kg | 0 | 0 | [16 empty] | （kg-CO2/単位量）
| 生成物合計 |  | kg | 0 | 0 |  |  | ■試算結果（図） | [11 empty] | 廃プラスチック（ポリオレフィン多） | kg | 2.71 | ガイドライン既定値
[20 empty] | 芳香族 | kg | 3.32 | ガイドライン既定値
■廃プラスチック・副生成物の熱利用焼却時の発熱量およびCO2排出量 | [19 empty] | 中質油（A重油類似） | kg | 2.71 | ガイドライン既定値
|  |  |  | 発熱量（MJ） |  | 焼却によるCO2排出（kg-CO2） | [13 empty] | 重質油（C重油類似） | kg | 3 | ガイドライン既定値
| I/O | 項目 | 単位 | 新規技術 | 化学量論 | 新規技術 | 化学量論 | [12 empty] | 残渣（石炭類似） | kg | 2.33 | ガイドライン既定値
| 投入物 | 廃プラスチック（ポリオレフィン多） | kg | 0 | - | 0 | - | [12 empty] | 項目 | 単位 | 燃焼熱 | 出典
| 主生成物 | 芳香族 | kg | 0 | 0 | 0 | 0 | [14 empty] | （MJ/kg）
| 副生成物 | 中質油（A重油類似） | kg | 0 | 0 | 0 | 0 | [12 empty] | 廃プラスチック（ポリオレフィン多） | kg | 35.6 | ガイドライン既定値
| 副生成物 | 重質油（C重油類似） | kg | 0 | 0 | 0 | 0 | [12 empty] | 芳香族 | MJ | 41.3 | ガイドライン既定値
| 副生成物 | 残渣（石炭類似） | kg | 0 | 0 | 0 | 0 | [12 empty] | 中質油（A重油類似） | kg | 46 | ガイドライン既定値
| 生成物合計 |  | kg | 0 | 0 | 0 | 0 | [12 empty] | 重質油（C重油類似） | kg | 44.10526 | ガイドライン既定値
[20 empty] | 残渣（石炭類似） | kg | 17 | ガイドライン既定値
■主生成物を従来技術（化石資源由来）で製造した時のCO3排出量
| I/O | 項目 | 単位 | CO2排出
（kg-CO2）
| 主生成物 | 軽質油（ナフサ類似） | kg | 0
| 主生成物 | 芳香族 | kg | 0
| 副生成物 | 中質油（A重油類似） | kg | 0
| 副生成物 | 重質油（C重油類似） | kg | 0
| 合計 |  | kg | 0
■前提条件・フォアグラウンドデータ設定の考え方
新規技術
化学量論（化学反応や物理現象などから可能な場合は理論限界を示す)
■システム境界（例）
開発プロセス
※従来技術において、廃プラスチックは熱利用焼却されることが一般的であるため、開発プロセスにおいても副生成物は熱利用焼却により排出されるCO2はプラス計上し、発熱量相当の熱供給にかかるCO2排出量をマイナス計上とした。
従来技術
主要な投入物以外の投入物は、以下の文献のフォアグラウンドデータを基に感度分析を行い、LCCO2排出量への影響が大きいと推算されたものを選定した。
・海洋プラスチック問題対応協議会. “プラスチック製容器包装再商品化手法およびエネルギーリカバリーの環境負荷評価(LCA)”, 2019. （https://www.nikkakyo.org/news/page/7599; 2022/9/8 閲覧）
・環境省. “温室効果ガス排出量 算定・報告・公表制度 算定方法及び排出係数一覧”.（https://ghg-santeikohyo.env.go.jp/calc; 2023/1/4 閲覧）
・ Heyde M. and Kremer M. “Recycling and Recovery of Plastics from Packagings in Domestic Waste: LCA-type Analysis of Different Strategies”, ecomed Publ., 1999.
Note on B9: 主生成物 or 副生成物を選択する

## 参考_利用例①
■フォアグラウンドデータ一覧 | [6 empty] | ■試算結果（表） | [8 empty] | ■バックグラウンドデータ一覧
|  |  |  | フォアグラウンドデータ |  | 主生成物に利用されるCO2 |  |  | CO2排出量 (kg-CO2/kg-主生成物) | [9 empty] | CO2排出原単位 （kg-CO2/単位量） |  |  | 出典
| I/O | 項目 | 単位 | 新規技術 | 化学量論 | （kg-CO2） |  | 項目 | 新規技術 |  |  | 従来技術 | 化学量論 |  |  |  | 項目 | 単位 | 現状適用 | 中間 | 低炭素
[9 empty] | 現状適用 | 中間 | 低炭素 |  | 現状適用 | 中間 | 低炭素
|  | CO2 | kg | 2.292 | 1.375 | － |  | CO2利用分 | -1.375 | -1.375 | -1.375 | － | -1.375 | -1.375 | -1.375 |  | CO2利用分 | kg | -1 | -1 | -1 | ガイドライン既定値
| 投入物 | 水素 | kg | 0.313 | 0.188 | － |  | CO2回収エネルギー | 0.339216 | 0.1835892 | 0.01613568 | － | 0.2035 | 0.1101375 | 0.00968 |  | CO2回収エネルギー | kg | 0.148 | 0.0801 | 0.00704 | ガイドライン既定値
|  | 電力 | kWh | 0.05 |  | － |  | 水素 | 3.07366 | 2.36628 | 0.099534 | － | 1.84616 | 1.42128 | 0.059784 |  | 水素 | kg | 9.82 | 7.56 | 0.318 | ガイドライン既定値
|  | 熱 | MJ | 4.2 |  | － |  | 電力 | 0.0253 | 0.0079 | 0.0003325 | － | 0 | 0 | 0 |  | 電力 | kWh | 0.506 | 0.158 | 0.00665 | ガイドライン既定値
|  | 一酸化炭素（CCU由来） | kg |  |  | － |  | 熱 | 0.2142 | 0.2142 | 0.009408 | － | 0 | 0 | 0 |  | 熱 | MJ | 0.051 | 0.051 | 0.00224 | ガイドライン既定値
| 主生成物 | メタノール | kg | 1 | 1 | 1.375 |  | 一酸化炭素（CCU由来） | 0 | 0 | 0 | － | 0 | 0 | 0 |  | 一酸化炭素（CCU由来）※1 | kg | 1.824762 | 1.051429 | 0.05142857 | ガイドライン既定値
|  | CH4 | kg |  |  |  |  | 従来技術 | － | － | － | 0.8337738 | － | － | － |  | 従来技術（メタノール） | kg | 0.8337738 | - | - | 3EID
|  | H2 | kg |  |  |  |  | LCCO2 | 2.277376 | 1.3969692 | -1.24958982 | 0.8337738 | 0.67466 | 0.1564175 | -1.305536
| 副生成物 | CO2 | kg |  |  |  |  | CO2削減量 | -1.443602 | -0.5631954 | 2.083364 | － | 0.1591138 | 0.6773563 | 2.13931 |  | ※1：CO2の逆シフト反応により製造したCOのLCCO2排出量。原料用途のため、CO2はまだ固定されていないと考え、マイナス計上しない値を原単位として用意。
|  | CO | kg
|  | H2O | kg
|  | その他 | kg
■前提条件・フォアグラウンドデータ設定の考え方 | [6 empty] | ■試算結果（図）
新規技術
開発中のプロセスの研究開発目標から投入物のフォアグランドデータを算出。
研究開発目標：CO2基準のメタノール収率60%、H2基準のメタノール収率60%
ユーティリティ（電力、熱）は従来技術（CO/H2からのメタノール合成）と同等
化学量論（化学反応や物理現象などから可能な場合は理論限界を示す)
水素とCO2からメタノール量論反応に入れる量と反応熱より試算。発熱反応。
3H2 + CO2 --> H2O + CH3OH , ∆Hr = - 53.3kJ
■システム境界（例）
投入物は、以下の文献のフォアグラウンドデータを基に感度分析を行い、LCCO2排出量への影響が大きいと推算されたものを選定した。
純水、無機化学薬品は投入物として設定しなかった。
・ Thonemann. N. et al. “Environmental impacts of CO2-based chemical production: A systematic literature review and meta-analysis”, Applied Energy, 2020, 263, 114599
・ Chen Z.J. et al. “Life cycle assessment of typical methanol production routes: The environmental impacts analysis and power optimization”, Cleaner Production, 2019, 220, 408-416．
・Zhang, H. and Desideri, U. “Techno-economic optimization of power-to-methanol with co-electrolysis of CO2 and H2O in solid-oxide electrolyzers”, Energy 2020, 199, 117498.
・Adnan, M.A. and Kibria, M.G. “Comparative techno-economic and life-cycle assessment of power-to-methanol synthesis pathways”, Appl. Energy 2020, 278, 115614.
利用例①：研究開発目標が達成されたときのCO2削減効果の確認
CO2基準のメタノール収率60%、H2基準のメタノール収率60%
ユーティリティ（電力、熱）は従来技術（CO/H2からのメタノール合成）と同等
中間ケースにおいて、研究開発目標が達成された場合でも従来技術と比較して、0.559kg-CO2/kg-MeOH LCCO2排出量が多い。
0.57

## 参考_利用例②
■フォアグラウンドデータ一覧 | [6 empty] | ■試算結果（表） | [8 empty] | ■バックグラウンドデータ一覧
|  |  |  | フォアグラウンドデータ |  | 主生成物に利用されるCO2 |  |  | CO2排出量 (kg-CO2/kg-主生成物) | [9 empty] | CO2排出原単位 （kg-CO2/単位量） |  |  | 出典
| I/O | 項目 | 単位 | 新規技術 | 化学量論 | （kg-CO2） |  | 項目 | 新規技術 |  |  | 従来技術 | 化学量論 |  |  |  | 項目 | 単位 | 現状適用 | 中間 | 低炭素
[9 empty] | 現状適用 | 中間 | 低炭素 |  | 現状適用 | 中間 | 低炭素
|  | CO2 | kg | 1.528 | 1.375 | － |  | CO2利用分 | -1.375 | -1.375 | -1.375 | － | -1.375 | -1.375 | -1.375 |  | CO2利用分 | kg | -1 | -1 | -1 | ガイドライン既定値
| 投入物 | 水素 | kg | 0.208 | 0.188 | － |  | CO2回収エネルギー | 0.226144 | 0.1223928 | 0.01075712 | － | 0.2035 | 0.1101375 | 0.00968 |  | CO2回収エネルギー | kg | 0.148 | 0.0801 | 0.00704 | ガイドライン既定値
|  | 電力 | kWh | 0.05 |  | － |  | 水素 | 2.04256 | 1.57248 | 0.066144 | － | 1.84616 | 1.42128 | 0.059784 |  | 水素 | kg | 9.82 | 7.56 | 0.318 | ガイドライン既定値
|  | 熱 | MJ | 4.2 |  | － |  | 電力 | 0.0253 | 0.0079 | 0.0003325 | － | 0 | 0 | 0 |  | 電力 | kWh | 0.506 | 0.158 | 0.00665 | ガイドライン既定値
|  | 一酸化炭素（CCU由来） | kg |  |  | － |  | 熱 | 0.2142 | 0.2142 | 0.009408 | － | 0 | 0 | 0 |  | 熱 | MJ | 0.051 | 0.051 | 0.00224 | ガイドライン既定値
| 主生成物 | メタノール | kg | 1 | 1 | 1.375 |  | 一酸化炭素（CCU由来） | 0 | 0 | 0 | － | 0 | 0 | 0 |  | 一酸化炭素（CCU由来）※1 | kg | 1.824762 | 1.051429 | 0.05142857 | ガイドライン既定値
|  | CH4 | kg |  |  |  |  | 従来技術 | － | － | － | 0.8337738 | － | － | － |  | 従来技術（メタノール） | kg | 0.8337738 | - | - | 3EID
|  | H2 | kg |  |  |  |  | LCCO2 | 1.133204 | 0.5419728 | -1.28835838 | 0.8337738 | 0.67466 | 0.1564175 | -1.305536
| 副生成物 | CO2 | kg |  |  |  |  | CO2削減量 | -0.2994302 | 0.291801 | 2.122132 | － | 0.1591138 | 0.6773563 | 2.13931 |  | ※1：CO2の逆シフト反応により製造したCOのLCCO2排出量。原料用途のため、CO2はまだ固定されていないと考え、マイナス計上しない値を原単位として用意。
|  | CO | kg
|  | H2O | kg
|  | その他 | kg
■前提条件・フォアグラウンドデータ設定の考え方 | [6 empty] | ■試算結果（図）
新規技術
CO2削減目標から投入物のフォアグランドデータを算出。
CO2基準のメタノール収率90%、H2基準のメタノール収率90%
ユーティリティ（電力、熱）は従来技術（CO/H2からのメタノール合成）と同等
化学量論（化学反応や物理現象などから可能な場合は理論限界を示す)
水素とCO2からメタノール量論反応に入れる量と反応熱より試算。発熱反応。
3H2 + CO2 --> H2O + CH3OH , ∆Hr = - 53.3kJ
■システム境界（例）
投入物は、以下の文献のフォアグラウンドデータを基に感度分析を行い、LCCO2排出量への影響が大きいと推算されたものを選定した。
純水、無機化学薬品は投入物として設定しなかった。
・ Thonemann. N. et al. “Environmental impacts of CO2-based chemical production: A systematic literature review and meta-analysis”, Applied Energy, 2020, 263, 114599
・ Chen Z.J. et al. “Life cycle assessment of typical methanol production routes: The environmental impacts analysis and power optimization”, Cleaner Production, 2019, 220, 408-416．
・Zhang, H. and Desideri, U. “Techno-economic optimization of power-to-methanol with co-electrolysis of CO2 and H2O in solid-oxide electrolyzers”, Energy 2020, 199, 117498.
・Adnan, M.A. and Kibria, M.G. “Comparative techno-economic and life-cycle assessment of power-to-methanol synthesis pathways”, Appl. Energy 2020, 278, 115614.
0.29
利用例②：CO2削減量のアウトカム目標達成に向けた研究開発目標の設定
上記の収率を研究開発目標として設定した場合、中間ケースにおいて、従来技術と比較して、0.29kg-CO2/kg-MeOH LCCO2排出量が少なくなる。
CO2基準のメタノール収率90%、H2基準のメタノール収率90%
ユーティリティ（電力、熱）は従来技術（CO/H2からのメタノール合成）と同等

## 参考_利用例③
■フォアグラウンドデータ一覧 | [6 empty] | ■試算結果（表） | [8 empty] | ■バックグラウンドデータ一覧
|  |  |  | フォアグラウンドデータ |  | 主生成物に利用されるCO2 |  |  | CO2排出量 (kg-CO2/kg-主生成物) | [9 empty] | CO2排出原単位 （kg-CO2/単位量） |  |  | 出典
| I/O | 項目 | 単位 | 新規技術 | 化学量論 | （kg-CO2） |  | 項目 | 新規技術 |  |  | 従来技術 | 化学量論 |  |  |  | 項目 | 単位 | 現状適用 | 中間 | 低炭素
[9 empty] | 現状適用 | 中間 | 低炭素 |  | 現状適用 | 中間 | 低炭素
|  | CO2 | kg | 4.583 | 1.375 | － |  | CO2利用分 | -1.375 | -1.375 | -1.375 | － | -1.375 | -1.375 | -1.375 |  | CO2利用分 | kg | -1 | -1 | -1 | ガイドライン既定値
| 投入物 | 水素 | kg | 0.625 | 0.188 | － |  | CO2回収エネルギー | 0.678284 | 0.3670983 | 0.03226432 | － | 0.2035 | 0.1101375 | 0.00968 |  | CO2回収エネルギー | kg | 0.148 | 0.0801 | 0.00704 | ガイドライン既定値
|  | 電力 | kWh | 0.05 |  | － |  | 水素 | 6.1375 | 4.725 | 0.19875 | － | 1.84616 | 1.42128 | 0.059784 |  | 水素 | kg | 9.82 | 7.56 | 0.318 | ガイドライン既定値
|  | 熱 | MJ | 4.2 |  | － |  | 電力 | 0.0253 | 0.0079 | 0.0003325 | － | 0 | 0 | 0 |  | 電力 | kWh | 0.506 | 0.158 | 0.00665 | ガイドライン既定値
|  | 一酸化炭素（CCU由来） | kg |  |  | － |  | 熱 | 0.2142 | 0.2142 | 0.009408 | － | 0 | 0 | 0 |  | 熱 | MJ | 0.051 | 0.051 | 0.00224 | ガイドライン既定値
| 主生成物 | メタノール | kg | 1 | 1 | 1.375 |  | 一酸化炭素（CCU由来） | 0 | 0 | 0 | － | 0 | 0 | 0 |  | 一酸化炭素（CCU由来）※1 | kg | 1.824762 | 1.051429 | 0.05142857 | ガイドライン既定値
|  | CH4 | kg |  |  |  |  | 従来技術 | － | － | － | 0.8337738 | － | － | － |  | 従来技術（メタノール） | kg | 0.8337738 | - | - | 3EID
|  | H2 | kg |  |  |  |  | LCCO2 | 5.680284 | 3.9391983 | -1.13424518 | 0.8337738 | 0.67466 | 0.1564175 | -1.305536
| 副生成物 | CO2 | kg |  |  |  |  | CO2削減量 | -4.84651 | -3.105424 | 1.968019 | － | 0.1591138 | 0.6773563 | 2.13931 |  | ※1：CO2の逆シフト反応により製造したCOのLCCO2排出量。原料用途のため、CO2はまだ固定されていないと考え、マイナス計上しない値を原単位として用意。
|  | CO | kg
|  | H2O | kg
|  | その他 | kg
■前提条件・フォアグラウンドデータ設定の考え方 | [6 empty] | ■試算結果（図）
新規技術
A社技術情報より引用
CO2基準のメタノール収率30%、H2基準のメタノール収率30%
ユーティリティ（電力、熱）は従来技術（CO/H2からのメタノール合成）と同等
化学量論（化学反応や物理現象などから可能な場合は理論限界を示す)
水素とCO2からメタノール量論反応に入れる量と反応熱より試算。発熱反応。
3H2 + CO2 --> H2O + CH3OH , ∆Hr = - 53.3kJ
■システム境界（例）
投入物は、以下の文献のフォアグラウンドデータを基に感度分析を行い、LCCO2排出量への影響が大きいと推算されたものを選定した。
純水、無機化学薬品は投入物として設定しなかった。
・ Thonemann. N. et al. “Environmental impacts of CO2-based chemical production: A systematic literature review and meta-analysis”, Applied Energy, 2020, 263, 114599
・ Chen Z.J. et al. “Life cycle assessment of typical methanol production routes: The environmental impacts analysis and power optimization”, Cleaner Production, 2019, 220, 408-416．
・Zhang, H. and Desideri, U. “Techno-economic optimization of power-to-methanol with co-electrolysis of CO2 and H2O in solid-oxide electrolyzers”, Energy 2020, 199, 117498.
・Adnan, M.A. and Kibria, M.G. “Comparative techno-economic and life-cycle assessment of power-to-methanol synthesis pathways”, Appl. Energy 2020, 278, 115614.
3.11
利用例③（応用）：論文特許情報からの他社技術の推定
の設定
CO2基準のメタノール収率30%、H2基準のメタノール収率30%
ユーティリティ（電力、熱）は従来技術（CO/H2からのメタノール合成）と同等
他社技術
0.57
中間ケースにおいて、研究開発目標が達成された場合、他者技術に比べて自社技術の方がLCCO2排出量が2.54kg-CO2/kg-MeOH少なくなる。
自社技術